## Лист1
LocationStartKM | LocationStartM | LocationEndKM | LocationEndM | CodeConstruction | RequiredElasticity | ActualElasticity | CodeConditionCoverR1 | CodeConditionCoverR2 | CodeConditionCoverR3 | CodeConditionCoverR4 | CodeConditionCoverR5 | CodeConditionCoverR6 | CodeConditionCoverR7 | CodeConditionCoverR8 | CodeConditionCoverR9 | CodeConditionCoverR10 | CodeConditionCoverB1 | CodeConditionCoverB2 | CodeConditionCoverB3 | CodeConditionCoverB4 | CodeConditionCoverB5 | CodeConditionCoverB6 | CodeConditionCoverB7 | CodeConditionCoverB8 | CodeConditionCoverB9 | CodeConditionCoverB10
Местоположение начала участка км | Местоположение начала участка м | Местоположение конца участка км | Местоположение конца участка м | Код конструкции дорожной одежды | Требуемый модуль упругости | Фактический модуль упругости | прямой ход R1 | прямой ход R2 | прямой ходR3 | прямой ход R4 | прямой ход R5 | прямой ход R6 | прямой ход R7 | прямой ходR8 | прямой ход R9 | прямой ход R10 | обратный ход B1 | обратный ход B2 | обратный ход B3 | обратный ход B4 | обратный ходB5 | обратный ход B6 | обратный ход B7 | обратный ход B8 | обратный ходB9 | обратный ход B10
31 | 440 | 32 | 0 | 1 | 285 | 261 | 27 | 59 | 49 | 20 | 28 | 0 | 0 | 0 | 0 | 0 | 27 | 20 | 28 | 0 | 0 | 0 | 0 | 0 | 0 | 0
32 | 0 | 32 | 980 | 1 | 285 | 288 | 27 | 49 | 28 | 18 | 0 | 0 | 0 | 0 | 0 | 0 | 27 | 28 | 20 | 0 | 0 | 0 | 0 | 0 | 0 | 0
32 | 980 | 32 | 997 | 1 | 285 | 288 | 27 | 49 | 28 | 18 | 0 | 0 | 0 | 0 | 0 | 0 | 27 | 28 | 20 | 0 | 0 | 0 | 0 | 0 | 0 | 0
32 | 997 | 32 | 2000 | 1 | 285 | 254 | 0 | 0 | 0 | 0 | 0 | 0 | 0 | 0 | 0 | 0 | 0 | 0 | 0 | 0 | 0 | 0 | 0 | 0 | 0 | 0
32 | 2000 | 34 | 600 | 1 | 285 | 246 | 0 | 0 | 0 | 0 | 0 | 0 | 0 | 0 | 0 | 0 | 0 | 0 | 0 | 0 | 0 | 0 | 0 | 0 | 0 | 0
34 | 600 | 35 | 0 | 1 | 285 | 246 | 27 | 49 | 0 | 0 | 0 | 0 | 0 | 0 | 0 | 0 | 27 | 0 | 0 | 0 | 0 | 0 | 0 | 0 | 0 | 0
35 | 0 | 36 | 0 | 1 | 285 | 240 | 27 | 49 | 0 | 0 | 0 | 0 | 0 | 0 | 0 | 0 | 27 | 0 | 0 | 0 | 0 | 0 | 0 | 0 | 0 | 0
36 | 0 | 36 | 113 | 1 | 285 | 262 | 27 | 49 | 28 | 0 | 0 | 0 | 0 | 0 | 0 | 0 | 27 | 28 | 0 | 0 | 0 | 0 | 0 | 0 | 0 | 0
36 | 113 | 36 | 1001 | 1 | 285 | 262 | 27 | 49 | 28 | 0 | 0 | 0 | 0 | 0 | 0 | 0 | 27 | 28 | 0 | 0 | 0 | 0 | 0 | 0 | 0 | 0
36 | 1001 | 36 | 2006 | 1 | 285 | 235 | 0 | 0 | 0 | 0 | 0 | 0 | 0 | 0 | 0 | 0 | 0 | 0 | 0 | 0 | 0 | 0 | 0 | 0 | 0 | 0
36 | 2006 | 36 | 3008 | 1 | 285 | 244 | 0 | 0 | 0 | 0 | 0 | 0 | 0 | 0 | 0 | 0 | 0 | 0 | 0 | 0 | 0 | 0 | 0 | 0 | 0 | 0
36 | 3008 | 36 | 4006 | 1 | 285 | 263 | 0 | 0 | 0 | 0 | 0 | 0 | 0 | 0 | 0 | 0 | 0 | 0 | 0 | 0 | 0 | 0 | 0 | 0 | 0 | 0
36 | 4006 | 36 | 5000 | 1 | 285 | 270 | 0 | 0 | 0 | 0 | 0 | 0 | 0 | 0 | 0 | 0 | 0 | 0 | 0 | 0 | 0 | 0 | 0 | 0 | 0 | 0
36 | 5000 | 42 | 0 | 1 | 285 | 252 | 0 | 0 | 0 | 0 | 0 | 0 | 0 | 0 | 0 | 0 | 0 | 0 | 0 | 0 | 0 | 0 | 0 | 0 | 0 | 0
42 | 0 | 42 | 650 | 1 | 285 | 291 | 0 | 0 | 0 | 0 | 0 | 0 | 0 | 0 | 0 | 0 | 0 | 0 | 0 | 0 | 0 | 0 | 0 | 0 | 0 | 0
42 | 650 | 43 | 0 | 1 | 285 | 302 | 0 | 0 | 0 | 0 | 0 | 0 | 0 | 0 | 0 | 0 | 0 | 0 | 0 | 0 | 0 | 0 | 0 | 0 | 0 | 0
43 | 0 | 43 | 439 | 1 | 285 | 305 | 0 | 0 | 0 | 0 | 0 | 0 | 0 | 0 | 0 | 0 | 0 | 0 | 0 | 0 | 0 | 0 | 0 | 0 | 0 | 0
43 | 439 | 43 | 504 | 1 | 285 | 296 | 0 | 0 | 0 | 0 | 0 | 0 | 0 | 0 | 0 | 0 | 0 | 0 | 0 | 0 | 0 | 0 | 0 | 0 | 0 | 0
43 | 504 | 43 | 527 | 1 | 285 | 302 | 0 | 0 | 0 | 0 | 0 | 0 | 0 | 0 | 0 | 0 | 0 | 0 | 0 | 0 | 0 | 0 | 0 | 0 | 0 | 0
43 | 527 | 43 | 554 | 1 | 285 | 302 | 0 | 0 | 0 | 0 | 0 | 0 | 0 | 0 | 0 | 0 | 0 | 0 | 0 | 0 | 0 | 0 | 0 | 0 | 0 | 0
43 | 554 | 43 | 577 | 1 | 285 | 308 | 0 | 0 | 0 | 0 | 0 | 0 | 0 | 0 | 0 | 0 | 0 | 0 | 0 | 0 | 0 | 0 | 0 | 0 | 0 | 0
43 | 577 | 44 | 0 | 1 | 285 | 302 | 0 | 0 | 0 | 0 | 0 | 0 | 0 | 0 | 0 | 0 | 0 | 0 | 0 | 0 | 0 | 0 | 0 | 0 | 0 | 0
44 | 0 | 44 | 575 | 1 | 270 | 284 | 0 | 0 | 0 | 0 | 0 | 0 | 0 | 0 | 0 | 0 | 0 | 0 | 0 | 0 | 0 | 0 | 0 | 0 | 0 | 0
44 | 575 | 44 | 600 | 1 | 270 | 281 | 0 | 0 | 0 | 0 | 0 | 0 | 0 | 0 | 0 | 0 | 0 | 0 | 0 | 0 | 0 | 0 | 0 | 0 | 0 | 0
44 | 600 | 44 | 1008 | 1 | 270 | 294 | 0 | 0 | 0 | 0 | 0 | 0 | 0 | 0 | 0 | 0 | 0 | 0 | 0 | 0 | 0 | 0 | 0 | 0 | 0 | 0
44 | 1008 | 44 | 1669 | 1 | 270 | 276 | 0 | 0 | 0 | 0 | 0 | 0 | 0 | 0 | 0 | 0 | 0 | 0 | 0 | 0 | 0 | 0 | 0 | 0 | 0 | 0
44 | 1669 | 44 | 1829 | 1 | 270 | 276 | 0 | 0 | 0 | 0 | 0 | 0 | 0 | 0 | 0 | 0 | 0 | 0 | 0 | 0 | 0 | 0 | 0 | 0 | 0 | 0
44 | 1829 | 44 | 1901 | 1 | 270 | 276 | 0 | 0 | 0 | 0 | 0 | 0 | 0 | 0 | 0 | 0 | 0 | 0 | 0 | 0 | 0 | 0 | 0 | 0 | 0 | 0
44 | 1901 | 44 | 1987 | 1 | 270 | 276 | 0 | 0 | 0 | 0 | 0 | 0 | 0 | 0 | 0 | 0 | 0 | 0 | 0 | 0 | 0 | 0 | 0 | 0 | 0 | 0
44 | 1987 | 46 | 167 | 1 | 270 | 270 | 0 | 0 | 0 | 0 | 0 | 0 | 0 | 0 | 0 | 0 | 0 | 0 | 0 | 0 | 0 | 0 | 0 | 0 | 0 | 0
46 | 167 | 46 | 217 | 1 | 270 | 289 | 0 | 0 | 0 | 0 | 0 | 0 | 0 | 0 | 0 | 0 | 0 | 0 | 0 | 0 | 0 | 0 | 0 | 0 | 0 | 0
46 | 217 | 46 | 504 | 1 | 270 | 275 | 0 | 0 | 0 | 0 | 0 | 0 | 0 | 0 | 0 | 0 | 0 | 0 | 0 | 0 | 0 | 0 | 0 | 0 | 0 | 0
46 | 504 | 47 | 0 | 1 | 270 | 273 | 0 | 0 | 0 | 0 | 0 | 0 | 0 | 0 | 0 | 0 | 0 | 0 | 0 | 0 | 0 | 0 | 0 | 0 | 0 | 0
47 | 0 | 47 | 721 | 1 | 270 | 269 | 0 | 0 | 0 | 0 | 0 | 0 | 0 | 0 | 0 | 0 | 0 | 0 | 0 | 0 | 0 | 0 | 0 | 0 | 0 | 0
47 | 721 | 47 | 771 | 1 | 270 | 269 | 0 | 0 | 0 | 0 | 0 | 0 | 0 | 0 | 0 | 0 | 0 | 0 | 0 | 0 | 0 | 0 | 0 | 0 | 0 | 0
47 | 771 | 48 | 13 | 1 | 270 | 269 | 0 | 0 | 0 | 0 | 0 | 0 | 0 | 0 | 0 | 0 | 0 | 0 | 0 | 0 | 0 | 0 | 0 | 0 | 0 | 0
48 | 13 | 48 | 300 | 1 | 270 | 294 | 0 | 0 | 0 | 0 | 0 | 0 | 0 | 0 | 0 | 0 | 0 | 0 | 0 | 0 | 0 | 0 | 0 | 0 | 0 | 0
48 | 300 | 48 | 1016 | 1 | 270 | 292 | 0 | 0 | 0 | 0 | 0 | 0 | 0 | 0 | 0 | 0 | 0 | 0 | 0 | 0 | 0 | 0 | 0 | 0 | 0 | 0
48 | 1016 | 48 | 1816 | 1 | 270 | 273 | 0 | 0 | 0 | 0 | 0 | 0 | 0 | 0 | 0 | 0 | 0 | 0 | 0 | 0 | 0 | 0 | 0 | 0 | 0 | 0
48 | 1816 | 50 | 23 | 1 | 270 | 281 | 0 | 0 | 0 | 0 | 0 | 0 | 0 | 0 | 0 | 0 | 0 | 0 | 0 | 0 | 0 | 0 | 0 | 0 | 0 | 0
50 | 23 | 50 | 290 | 1 | 270 | 284 | 0 | 0 | 0 | 0 | 0 | 0 | 0 | 0 | 0 | 0 | 0 | 0 | 0 | 0 | 0 | 0 | 0 | 0 | 0 | 0
50 | 290 | 51 | 0 | 1 | 270 | 297 | 0 | 0 | 0 | 0 | 0 | 0 | 0 | 0 | 0 | 0 | 0 | 0 | 0 | 0 | 0 | 0 | 0 | 0 | 0 | 0
51 | 0 | 52 | 0 | 1 | 270 | 297 | 27 | 49 | 0 | 0 | 0 | 0 | 0 | 0 | 0 | 0 | 27 | 0 | 0 | 0 | 0 | 0 | 0 | 0 | 0 | 0
52 | 0 | 53 | 0 | 1 | 270 | 286 | 27 | 49 | 0 | 0 | 0 | 0 | 0 | 0 | 0 | 0 | 27 | 0 | 0 | 0 | 0 | 0 | 0 | 0 | 0 | 0
53 | 0 | 54 | 0 | 1 | 270 | 284 | 27 | 49 | 0 | 0 | 0 | 0 | 0 | 0 | 0 | 0 | 27 | 0 | 0 | 0 | 0 | 0 | 0 | 0 | 0 | 0
54 | 0 | 54 | 330 | 1 | 270 | 281 | 27 | 49 | 0 | 0 | 0 | 0 | 0 | 0 | 0 | 0 | 27 | 0 | 0 | 0 | 0 | 0 | 0 | 0 | 0 | 0
54 | 330 | 54 | 390 | 1 | 270 | 240 | 27 | 49 | 0 | 0 | 0 | 0 | 0 | 0 | 0 | 0 | 27 | 0 | 0 | 0 | 0 | 0 | 0 | 0 | 0 | 0
54 | 390 | 54 | 800 | 1 | 270 | 240 | 27 | 49 | 0 | 0 | 0 | 0 | 0 | 0 | 0 | 0 | 27 | 0 | 0 | 0 | 0 | 0 | 0 | 0 | 0 | 0
54 | 800 | 55 | 0 | 1 | 270 | 241 | 27 | 49 | 0 | 0 | 0 | 0 | 0 | 0 | 0 | 0 | 27 | 0 | 0 | 0 | 0 | 0 | 0 | 0 | 0 | 0
55 | 0 | 56 | 0 | 1 | 270 | 238 | 27 | 49 | 28 | 0 | 0 | 0 | 0 | 0 | 0 | 0 | 27 | 0 | 0 | 0 | 0 | 0 | 0 | 0 | 0 | 0
56 | 0 | 56 | 500 | 1 | 270 | 238 | 27 | 49 | 0 | 0 | 0 | 0 | 0 | 0 | 0 | 0 | 27 | 0 | 0 | 0 | 0 | 0 | 0 | 0 | 0 | 0
56 | 500 | 57 | 0 | 1 | 270 | 231 | 27 | 49 | 0 | 0 | 0 | 0 | 0 | 0 | 0 | 0 | 27 | 0 | 0 | 0 | 0 | 0 | 0 | 0 | 0 | 0
57 | 0 | 58 | 0 | 1 | 270 | 231 | 27 | 49 | 0 | 0 | 0 | 0 | 0 | 0 | 0 | 0 | 27 | 0 | 0 | 0 | 0 | 0 | 0 | 0 | 0 | 0
58 | 0 | 58 | 500 | 1 | 270 | 236 | 27 | 28 | 49 | 0 | 0 | 0 | 0 | 0 | 0 | 0 | 27 | 28 | 0 | 0 | 0 | 0 | 0 | 0 | 0 | 0
58 | 500 | 59 | 0 | 1 | 270 | 248 | 27 | 28 | 49 | 0 | 0 | 0 | 0 | 0 | 0 | 0 | 27 | 28 | 0 | 0 | 0 | 0 | 0 | 0 | 0 | 0
59 | 0 | 59 | 249 | 1 | 270 | 248 | 27 | 49 | 27 | 0 | 0 | 0 | 0 | 0 | 0 | 0 | 27 | 60 | 0 | 0 | 0 | 0 | 0 | 0 | 0 | 0
59 | 249 | 59 | 1024 | 1 | 270 | 248 | 27 | 49 | 27 | 0 | 0 | 0 | 0 | 0 | 0 | 0 | 27 | 60 | 0 | 0 | 0 | 0 | 0 | 0 | 0 | 0
59 | 1024 | 60 | 0 | 1 | 270 | 248 | 27 | 49 | 27 | 0 | 0 | 0 | 0 | 0 | 0 | 0 | 27 | 60 | 0 | 0 | 0 | 0 | 0 | 0 | 0 | 0
60 | 0 | 60 | 600 | 1 | 270 | 270 | 27 | 60 | 0 | 0 | 0 | 0 | 0 | 0 | 0 | 0 | 27 | 60 | 0 | 0 | 0 | 0 | 0 | 0 | 0 | 0
60 | 600 | 61 | 0 | 1 | 270 | 270 | 27 | 61 | 0 | 0 | 0 | 0 | 0 | 0 | 0 | 0 | 27 | 60 | 0 | 0 | 0 | 0 | 0 | 0 | 0 | 0
61 | 0 | 62 | 0 | 1 | 270 | 270 | 27 | 49 | 0 | 0 | 0 | 0 | 0 | 0 | 0 | 0 | 27 | 60 | 0 | 0 | 0 | 0 | 0 | 0 | 0 | 0
62 | 0 | 62 | 336 | 1 | 270 | 270 | 27 | 60 | 0 | 0 | 0 | 0 | 0 | 0 | 0 | 0 | 27 | 60 | 0 | 0 | 0 | 0 | 0 | 0 | 0 | 0
62 | 336 | 63 | 0 | 1 | 270 | 270 | 27 | 60 | 0 | 0 | 0 | 0 | 0 | 0 | 0 | 0 | 27 | 60 | 0 | 0 | 0 | 0 | 0 | 0 | 0 | 0
63 | 0 | 64 | 0 | 1 | 270 | 270 | 27 | 49 | 0 | 0 | 0 | 0 | 0 | 0 | 0 | 0 | 27 | 60 | 0 | 0 | 0 | 0 | 0 | 0 | 0 | 0
64 | 0 | 64 | 700 | 1 | 270 | 270 | 27 | 49 | 0 | 0 | 0 | 0 | 0 | 0 | 0 | 0 | 27 | 60 | 0 | 0 | 0 | 0 | 0 | 0 | 0 | 0
64 | 700 | 64 | 945 | 1 | 270 | 270 | 27 | 60 | 0 | 0 | 0 | 0 | 0 | 0 | 0 | 0 | 27 | 60 | 0 | 0 | 0 | 0 | 0 | 0 | 0 | 0
64 | 945 | 65 | 0 | 1 | 270 | 270 | 27 | 60 | 0 | 0 | 0 | 0 | 0 | 0 | 0 | 0 | 27 | 60 | 0 | 0 | 0 | 0 | 0 | 0 | 0 | 0
65 | 0 | 65 | 900 | 1 | 270 | 270 | 27 | 60 | 0 | 0 | 0 | 0 | 0 | 0 | 0 | 0 | 27 | 60 | 0 | 0 | 0 | 0 | 0 | 0 | 0 | 0
65 | 900 | 65 | 998 | 1 | 270 | 270 | 27 | 60 | 0 | 0 | 0 | 0 | 0 | 0 | 0 | 0 | 27 | 60 | 0 | 0 | 0 | 0 | 0 | 0 | 0 | 0
65 | 998 | 66 | 0 | 1 | 270 | 270 | 27 | 60 | 0 | 0 | 0 | 0 | 0 | 0 | 0 | 0 | 27 | 60 | 0 | 0 | 0 | 0 | 0 | 0 | 0 | 0
66 | 0 | 67 | 0 | 1 | 270 | 270 | 27 | 49 | 0 | 0 | 0 | 0 | 0 | 0 | 0 | 0 | 27 | 60 | 0 | 0 | 0 | 0 | 0 | 0 | 0 | 0
67 | 0 | 67 | 800 | 1 | 270 | 270 | 27 | 60 | 0 | 0 | 0 | 0 | 0 | 0 | 0 | 0 | 27 | 60 | 0 | 0 | 0 | 0 | 0 | 0 | 0 | 0
67 | 800 | 68 | 0 | 1 | 270 | 270 | 27 | 60 | 0 | 0 | 0 | 0 | 0 | 0 | 0 | 0 | 27 | 60 | 0 | 0 | 0 | 0 | 0 | 0 | 0 | 0
68 | 0 | 68 | 700 | 1 | 270 | 270 | 27 | 60 | 0 | 0 | 0 | 0 | 0 | 0 | 0 | 0 | 27 | 60 | 0 | 0 | 0 | 0 | 0 | 0 | 0 | 0
68 | 700 | 69 | 0 | 1 | 270 | 270 | 27 | 49 | 0 | 0 | 0 | 0 | 0 | 0 | 0 | 0 | 27 | 60 | 0 | 0 | 0 | 0 | 0 | 0 | 0 | 0
69 | 0 | 69 | 800 | 1 | 270 | 270 | 27 | 49 | 0 | 0 | 0 | 0 | 0 | 0 | 0 | 0 | 27 | 60 | 0 | 0 | 0 | 0 | 0 | 0 | 0 | 0
69 | 800 | 70 | 0 | 1 | 270 | 270 | 27 | 49 | 0 | 0 | 0 | 0 | 0 | 0 | 0 | 0 | 27 | 60 | 0 | 0 | 0 | 0 | 0 | 0 | 0 | 0
70 | 0 | 70 | 800 | 1 | 270 | 270 | 27 | 49 | 0 | 0 | 0 | 0 | 0 | 0 | 0 | 0 | 27 | 60 | 0 | 0 | 0 | 0 | 0 | 0 | 0 | 0
70 | 800 | 71 | 0 | 1 | 270 | 270 | 27 | 49 | 0 | 0 | 0 | 0 | 0 | 0 | 0 | 0 | 27 | 60 | 0 | 0 | 0 | 0 | 0 | 0 | 0 | 0
71 | 0 | 71 | 80 | 1 | 270 | 270 | 27 | 49 | 59 | 0 | 0 | 0 | 0 | 0 | 0 | 0 | 27 | 60 | 0 | 0 | 0 | 0 | 0 | 0 | 0 | 0
71 | 80 | 72 | 0 | 1 | 270 | 270 | 27 | 49 | 59 | 0 | 0 | 0 | 0 | 0 | 0 | 0 | 27 | 60 | 0 | 0 | 0 | 0 | 0 | 0 | 0 | 0
72 | 0 | 73 | 0 | 1 | 270 | 270 | 27 | 49 | 0 | 0 | 0 | 0 | 0 | 0 | 0 | 0 | 27 | 60 | 0 | 0 | 0 | 0 | 0 | 0 | 0 | 0
73 | 0 | 74 | 0 | 1 | 270 | 270 | 27 | 49 | 0 | 0 | 0 | 0 | 0 | 0 | 0 | 0 | 27 | 60 | 0 | 0 | 0 | 0 | 0 | 0 | 0 | 0
74 | 0 | 75 | 0 | 1 | 270 | 270 | 27 | 49 | 43 | 0 | 0 | 0 | 0 | 0 | 0 | 0 | 27 | 60 | 0 | 0 | 0 | 0 | 0 | 0 | 0 | 0
75 | 0 | 76 | 0 | 1 | 270 | 270 | 27 | 49 | 0 | 0 | 0 | 0 | 0 | 0 | 0 | 0 | 27 | 60 | 0 | 0 | 0 | 0 | 0 | 0 | 0 | 0
76 | 0 | 76 | 500 | 1 | 265 | 265 | 27 | 49 | 0 | 0 | 0 | 0 | 0 | 0 | 0 | 0 | 27 | 60 | 0 | 0 | 0 | 0 | 0 | 0 | 0 | 0
76 | 500 | 77 | 0 | 1 | 265 | 265 | 27 | 49 | 43 | 0 | 0 | 0 | 0 | 0 | 0 | 0 | 27 | 60 | 0 | 0 | 0 | 0 | 0 | 0 | 0 | 0
77 | 0 | 78 | 0 | 1 | 265 | 265 | 27 | 49 | 0 | 0 | 0 | 0 | 0 | 0 | 0 | 0 | 27 | 60 | 0 | 0 | 0 | 0 | 0 | 0 | 0 | 0
78 | 0 | 79 | 0 | 1 | 265 | 265 | 27 | 49 | 0 | 0 | 0 | 0 | 0 | 0 | 0 | 0 | 27 | 60 | 0 | 0 | 0 | 0 | 0 | 0 | 0 | 0
79 | 0 | 80 | 0 | 1 | 265 | 265 | 27 | 49 | 0 | 0 | 0 | 0 | 0 | 0 | 0 | 0 | 27 | 60 | 0 | 0 | 0 | 0 | 0 | 0 | 0 | 0
80 | 0 | 80 | 900 | 1 | 265 | 265 | 27 | 49 | 0 | 0 | 0 | 0 | 0 | 0 | 0 | 0 | 27 | 60 | 0 | 0 | 0 | 0 | 0 | 0 | 0 | 0
80 | 900 | 81 | 0 | 1 | 265 | 265 | 27 | 49 | 0 | 0 | 0 | 0 | 0 | 0 | 0 | 0 | 27 | 60 | 0 | 0 | 0 | 0 | 0 | 0 | 0 | 0
81 | 0 | 81 | 111 | 1 | 265 | 265 | 27 | 49 | 28 | 0 | 0 | 0 | 0 | 0 | 0 | 0 | 27 | 60 | 0 | 0 | 0 | 0 | 0 | 0 | 0 | 0
81 | 111 | 81 | 161 | 1 | 265 | 265 | 27 | 49 | 28 | 0 | 0 | 0 | 0 | 0 | 0 | 0 | 27 | 60 | 0 | 0 | 0 | 0 | 0 | 0 | 0 | 0
81 | 161 | 82 | 0 | 1 | 265 | 265 | 27 | 49 | 28 | 0 | 0 | 0 | 0 | 0 | 0 | 0 | 27 | 60 | 0 | 0 | 0 | 0 | 0 | 0 | 0 | 0
82 | 0 | 83 | 0 | 1 | 265 | 265 | 27 | 49 | 0 | 0 | 0 | 0 | 0 | 0 | 0 | 0 | 27 | 60 | 0 | 0 | 0 | 0 | 0 | 0 | 0 | 0
83 | 0 | 83 | 500 | 1 | 265 | 265 | 27 | 49 | 0 | 0 | 0 | 0 | 0 | 0 | 0 | 0 | 27 | 60 | 0 | 0 | 0 | 0 | 0 | 0 | 0 | 0
83 | 500 | 84 | 0 | 1 | 265 | 265 | 27 | 49 | 0 | 0 | 0 | 0 | 0 | 0 | 0 | 0 | 27 | 60 | 0 | 0 | 0 | 0 | 0 | 0 | 0 | 0
84 | 0 | 84 | 700 | 1 | 265 | 265 | 27 | 49 | 33 | 0 | 0 | 0 | 0 | 0 | 0 | 0 | 27 | 60 | 0 | 0 | 0 | 0 | 0 | 0 | 0 | 0
84 | 700 | 85 | 0 | 1 | 265 | 265 | 27 | 49 | 33 | 0 | 0 | 0 | 0 | 0 | 0 | 0 | 27 | 33 | 0 | 0 | 0 | 0 | 0 | 0 | 0 | 0
85 | 0 | 85 | 700 | 1 | 265 | 265 | 27 | 49 | 33 | 0 | 0 | 0 | 0 | 0 | 0 | 0 | 27 | 33 | 0 | 0 | 0 | 0 | 0 | 0 | 0 | 0
85 | 700 | 86 | 0 | 1 | 265 | 265 | 27 | 49 | 33 | 0 | 0 | 0 | 0 | 0 | 0 | 0 | 27 | 33 | 0 | 0 | 0 | 0 | 0 | 0 | 0 | 0
86 | 0 | 87 | 0 | 1 | 265 | 265 | 27 | 33 | 0 | 0 | 0 | 0 | 0 | 0 | 0 | 0 | 27 | 0 | 0 | 0 | 0 | 0 | 0 | 0 | 0 | 0
87 | 0 | 87 | 400 | 1 | 265 | 265 | 27 | 0 | 0 | 0 | 0 | 0 | 0 | 0 | 0 | 0 | 27 | 0 | 0 | 0 | 0 | 0 | 0 | 0 | 0 | 0
87 | 400 | 88 | 0 | 1 | 265 | 265 | 27 | 0 | 0 | 0 | 0 | 0 | 0 | 0 | 0 | 0 | 27 | 0 | 0 | 0 | 0 | 0 | 0 | 0 | 0 | 0
88 | 0 | 88 | 400 | 1 | 265 | 265 | 27 | 42 | 0 | 0 | 0 | 0 | 0 | 0 | 0 | 0 | 27 | 42 | 0 | 0 | 0 | 0 | 0 | 0 | 0 | 0
88 | 400 | 89 | 0 | 1 | 265 | 265 | 27 | 42 | 0 | 0 | 0 | 0 | 0 | 0 | 0 | 0 | 27 | 42 | 0 | 0 | 0 | 0 | 0 | 0 | 0 | 0
89 | 0 | 89 | 700 | 1 | 265 | 265 | 27 | 42 | 0 | 0 | 0 | 0 | 0 | 0 | 0 | 0 | 27 | 42 | 0 | 0 | 0 | 0 | 0 | 0 | 0 | 0
89 | 700 | 90 | 0 | 1 | 265 | 265 | 27 | 42 | 0 | 0 | 0 | 0 | 0 | 0 | 0 | 0 | 27 | 42 | 0 | 0 | 0 | 0 | 0 | 0 | 0 | 0
90 | 0 | 90 | 500 | 1 | 265 | 265 | 27 | 49 | 0 | 0 | 0 | 0 | 0 | 0 | 0 | 0 | 27 | 0 | 0 | 0 | 0 | 0 | 0 | 0 | 0 | 0
90 | 500 | 90 | 579 | 1 | 265 | 265 | 27 | 49 | 0 | 0 | 0 | 0 | 0 | 0 | 0 | 0 | 27 | 0 | 0 | 0 | 0 | 0 | 0 | 0 | 0 | 0
90 | 579 | 90 | 850 | 1 | 265 | 265 | 27 | 49 | 0 | 0 | 0 | 0 | 0 | 0 | 0 | 0 | 27 | 0 | 0 | 0 | 0 | 0 | 0 | 0 | 0 | 0
90 | 850 | 91 | 0 | 1 | 265 | 265 | 27 | 49 | 0 | 0 | 0 | 0 | 0 | 0 | 0 | 0 | 27 | 0 | 0 | 0 | 0 | 0 | 0 | 0 | 0 | 0
91 | 0 | 91 | 300 | 1 | 265 | 265 | 27 | 41 | 0 | 0 | 0 | 0 | 0 | 0 | 0 | 0 | 27 | 41 | 0 | 0 | 0 | 0 | 0 | 0 | 0 | 0
91 | 300 | 92 | 0 | 1 | 265 | 265 | 27 | 41 | 0 | 0 | 0 | 0 | 0 | 0 | 0 | 0 | 27 | 41 | 0 | 0 | 0 | 0 | 0 | 0 | 0 | 0
92 | 0 | 93 | 0 | 1 | 265 | 265 | 27 | 0 | 0 | 0 | 0 | 0 | 0 | 0 | 0 | 0 | 27 | 0 | 0 | 0 | 0 | 0 | 0 | 0 | 0 | 0
93 | 0 | 93 | 950 | 1 | 265 | 265 | 27 | 49 | 0 | 0 | 0 | 0 | 0 | 0 | 0 | 0 | 27 | 0 | 0 | 0 | 0 | 0 | 0 | 0 | 0 | 0
93 | 950 | 94 | 0 | 1 | 265 | 265 | 27 | 49 | 0 | 0 | 0 | 0 | 0 | 0 | 0 | 0 | 27 | 0 | 0 | 0 | 0 | 0 | 0 | 0 | 0 | 0
94 | 0 | 94 | 100 | 1 | 265 | 265 | 27 | 49 | 0 | 0 | 0 | 0 | 0 | 0 | 0 | 0 | 27 | 0 | 0 | 0 | 0 | 0 | 0 | 0 | 0 | 0
94 | 100 | 95 | 0 | 1 | 265 | 265 | 27 | 49 | 0 | 0 | 0 | 0 | 0 | 0 | 0 | 0 | 27 | 0 | 0 | 0 | 0 | 0 | 0 | 0 | 0 | 0
95 | 0 | 96 | 0 | 1 | 265 | 265 | 27 | 49 | 0 | 0 | 0 | 0 | 0 | 0 | 0 | 0 | 27 | 0 | 0 | 0 | 0 | 0 | 0 | 0 | 0 | 0
96 | 0 | 96 | 200 | 1 | 265 | 265 | 27 | 19 | 49 | 60 | 0 | 0 | 0 | 0 | 0 | 0 | 27 | 19 | 49 | 60 | 0 | 0 | 0 | 0 | 0 | 0
96 | 200 | 97 | 0 | 1 | 265 | 265 | 0 | 0 | 0 | 0 | 0 | 0 | 0 | 0 | 0 | 0 | 27 | 19 | 49 | 60 | 0 | 0 | 0 | 0 | 0 | 0
97 | 0 | 98 | 0 | 1 | 265 | 217 | 0 | 0 | 0 | 0 | 0 | 0 | 0 | 0 | 0 | 0 | 27 | 61 | 20 | 0 | 0 | 0 | 0 | 0 | 0 | 0
98 | 0 | 99 | 0 | 1 | 265 | 235 | 0 | 0 | 0 | 0 | 0 | 0 | 0 | 0 | 0 | 0 | 27 | 62 | 19 | 0 | 0 | 0 | 0 | 0 | 0 | 0
99 | 0 | 99 | 150 | 1 | 265 | 218 | 0 | 0 | 0 | 0 | 0 | 0 | 0 | 0 | 0 | 0 | 27 | 62 | 0 | 0 | 0 | 0 | 0 | 0 | 0 | 0
99 | 150 | 100 | 0 | 1 | 265 | 218 | 0 | 0 | 0 | 0 | 0 | 0 | 0 | 0 | 0 | 0 | 27 | 62 | 0 | 0 | 0 | 0 | 0 | 0 | 0 | 0
100 | 0 | 100 | 560 | 1 | 265 | 240 | 0 | 0 | 0 | 0 | 0 | 0 | 0 | 0 | 0 | 0 | 27 | 61 | 19 | 0 | 0 | 0 | 0 | 0 | 0 | 0
100 | 560 | 101 | 0 | 1 | 265 | 236 | 0 | 0 | 0 | 0 | 0 | 0 | 0 | 0 | 0 | 0 | 27 | 61 | 19 | 0 | 0 | 0 | 0 | 0 | 0 | 0
101 | 0 | 102 | 0 | 1 | 265 | 229 | 0 | 0 | 0 | 0 | 0 | 0 | 0 | 0 | 0 | 0 | 27 | 18 | 61 | 0 | 0 | 0 | 0 | 0 | 0 | 0
102 | 0 | 103 | 0 | 1 | 265 | 229 | 0 | 0 | 0 | 0 | 0 | 0 | 0 | 0 | 0 | 0 | 27 | 61 | 0 | 0 | 0 | 0 | 0 | 0 | 0 | 0
103 | 0 | 104 | 0 | 1 | 265 | 244 | 0 | 0 | 0 | 0 | 0 | 0 | 0 | 0 | 0 | 0 | 27 | 61 | 0 | 0 | 0 | 0 | 0 | 0 | 0 | 0
104 | 0 | 105 | 0 | 1 | 265 | 220 | 0 | 0 | 0 | 0 | 0 | 0 | 0 | 0 | 0 | 0 | 27 | 60 | 18 | 0 | 0 | 0 | 0 | 0 | 0 | 0
105 | 0 | 105 | 400 | 1 | 265 | 220 | 0 | 0 | 0 | 0 | 0 | 0 | 0 | 0 | 0 | 0 | 0 | 0 | 0 | 0 | 0 | 0 | 0 | 0 | 0 | 0
105 | 400 | 106 | 0 | 1 | 265 | 216 | 0 | 0 | 0 | 0 | 0 | 0 | 0 | 0 | 0 | 0 | 0 | 0 | 0 | 0 | 0 | 0 | 0 | 0 | 0 | 0
106 | 0 | 107 | 0 | 1 | 265 | 232 | 0 | 0 | 0 | 0 | 0 | 0 | 0 | 0 | 0 | 0 | 0 | 0 | 0 | 0 | 0 | 0 | 0 | 0 | 0 | 0
107 | 0 | 108 | 0 | 1 | 265 | 261 | 0 | 0 | 0 | 0 | 0 | 0 | 0 | 0 | 0 | 0 | 0 | 0 | 0 | 0 | 0 | 0 | 0 | 0 | 0 | 0
108 | 0 | 108 | 180 | 1 | 265 | 214 | 0 | 0 | 0 | 0 | 0 | 0 | 0 | 0 | 0 | 0 | 0 | 0 | 0 | 0 | 0 | 0 | 0 | 0 | 0 | 0
108 | 180 | 108 | 318 | 1 | 265 | 214 | 0 | 0 | 0 | 0 | 0 | 0 | 0 | 0 | 0 | 0 | 0 | 0 | 0 | 0 | 0 | 0 | 0 | 0 | 0 | 0
108 | 318 | 109 | 0 | 1 | 265 | 214 | 0 | 0 | 0 | 0 | 0 | 0 | 0 | 0 | 0 | 0 | 0 | 0 | 0 | 0 | 0 | 0 | 0 | 0 | 0 | 0
109 | 0 | 110 | 0 | 1 | 265 | 233 | 0 | 0 | 0 | 0 | 0 | 0 | 0 | 0 | 0 | 0 | 0 | 0 | 0 | 0 | 0 | 0 | 0 | 0 | 0 | 0
110 | 0 | 110 | 253 | 1 | 265 | 240 | 0 | 0 | 0 | 0 | 0 | 0 | 0 | 0 | 0 | 0 | 0 | 0 | 0 | 0 | 0 | 0 | 0 | 0 | 0 | 0
110 | 253 | 110 | 393 | 1 | 265 | 240 | 0 | 0 | 0 | 0 | 0 | 0 | 0 | 0 | 0 | 0 | 0 | 0 | 0 | 0 | 0 | 0 | 0 | 0 | 0 | 0
110 | 393 | 111 | 0 | 1 | 265 | 240 | 0 | 0 | 0 | 0 | 0 | 0 | 0 | 0 | 0 | 0 | 0 | 0 | 0 | 0 | 0 | 0 | 0 | 0 | 0 | 0
111 | 0 | 111 | 759 | 1 | 260 | 242 | 0 | 0 | 0 | 0 | 0 | 0 | 0 | 0 | 0 | 0 | 0 | 0 | 0 | 0 | 0 | 0 | 0 | 0 | 0 | 0
111 | 759 | 111 | 813 | 1 | 260 | 242 | 0 | 0 | 0 | 0 | 0 | 0 | 0 | 0 | 0 | 0 | 0 | 0 | 0 | 0 | 0 | 0 | 0 | 0 | 0 | 0
111 | 813 | 112 | 0 | 1 | 260 | 242 | 0 | 0 | 0 | 0 | 0 | 0 | 0 | 0 | 0 | 0 | 0 | 0 | 0 | 0 | 0 | 0 | 0 | 0 | 0 | 0
112 | 0 | 112 | 248 | 1 | 260 | 226 | 27 | 49 | 0 | 0 | 0 | 0 | 0 | 0 | 0 | 0 | 27 | 0 | 0 | 0 | 0 | 0 | 0 | 0 | 0 | 0
112 | 248 | 113 | 0 | 1 | 260 | 226 | 27 | 49 | 0 | 0 | 0 | 0 | 0 | 0 | 0 | 0 | 27 | 0 | 0 | 0 | 0 | 0 | 0 | 0 | 0 | 0
113 | 0 | 113 | 193 | 1 | 260 | 230 | 27 | 49 | 0 | 0 | 0 | 0 | 0 | 0 | 0 | 0 | 27 | 0 | 0 | 0 | 0 | 0 | 0 | 0 | 0 | 0
113 | 193 | 113 | 853 | 1 | 260 | 230 | 27 | 49 | 0 | 0 | 0 | 0 | 0 | 0 | 0 | 0 | 27 | 0 | 0 | 0 | 0 | 0 | 0 | 0 | 0 | 0
113 | 853 | 114 | 0 | 1 | 260 | 230 | 27 | 49 | 0 | 0 | 0 | 0 | 0 | 0 | 0 | 0 | 27 | 0 | 0 | 0 | 0 | 0 | 0 | 0 | 0 | 0
114 | 0 | 114 | 13 | 1 | 260 | 229 | 27 | 49 | 18 | 0 | 0 | 0 | 0 | 0 | 0 | 0 | 27 | 0 | 0 | 0 | 0 | 0 | 0 | 0 | 0 | 0
114 | 13 | 114 | 94 | 1 | 260 | 229 | 27 | 49 | 18 | 0 | 0 | 0 | 0 | 0 | 0 | 0 | 27 | 0 | 0 | 0 | 0 | 0 | 0 | 0 | 0 | 0
114 | 94 | 114 | 229 | 1 | 260 | 229 | 27 | 49 | 18 | 0 | 0 | 0 | 0 | 0 | 0 | 0 | 27 | 0 | 0 | 0 | 0 | 0 | 0 | 0 | 0 | 0
114 | 229 | 114 | 263 | 1 | 260 | 229 | 27 | 49 | 18 | 0 | 0 | 0 | 0 | 0 | 0 | 0 | 27 | 0 | 0 | 0 | 0 | 0 | 0 | 0 | 0 | 0
114 | 263 | 115 | 0 | 1 | 260 | 229 | 27 | 49 | 18 | 0 | 0 | 0 | 0 | 0 | 0 | 0 | 27 | 0 | 0 | 0 | 0 | 0 | 0 | 0 | 0 | 0
115 | 0 | 116 | 0 | 1 | 260 | 246 | 27 | 49 | 0 | 0 | 0 | 0 | 0 | 0 | 0 | 0 | 27 | 0 | 0 | 0 | 0 | 0 | 0 | 0 | 0 | 0
116 | 0 | 117 | 0 | 1 | 260 | 230 | 27 | 49 | 0 | 0 | 0 | 0 | 0 | 0 | 0 | 0 | 27 | 0 | 0 | 0 | 0 | 0 | 0 | 0 | 0 | 0
117 | 0 | 117 | 760 | 1 | 260 | 237 | 27 | 49 | 18 | 0 | 0 | 0 | 0 | 0 | 0 | 0 | 27 | 0 | 0 | 0 | 0 | 0 | 0 | 0 | 0 | 0
117 | 760 | 118 | 0 | 1 | 260 | 237 | 27 | 49 | 18 | 0 | 0 | 0 | 0 | 0 | 0 | 0 | 27 | 0 | 0 | 0 | 0 | 0 | 0 | 0 | 0 | 0
118 | 0 | 119 | 0 | 1 | 260 | 246 | 27 | 49 | 0 | 0 | 0 | 0 | 0 | 0 | 0 | 0 | 27 | 0 | 0 | 0 | 0 | 0 | 0 | 0 | 0 | 0
119 | 0 | 120 | 0 | 1 | 260 | 269 | 27 | 49 | 0 | 0 | 0 | 0 | 0 | 0 | 0 | 0 | 27 | 0 | 0 | 0 | 0 | 0 | 0 | 0 | 0 | 0
120 | 0 | 121 | 0 | 1 | 260 | 215 | 27 | 49 | 0 | 0 | 0 | 0 | 0 | 0 | 0 | 0 | 27 | 28 | 0 | 0 | 0 | 0 | 0 | 0 | 0 | 0
121 | 0 | 122 | 0 | 1 | 260 | 263 | 27 | 49 | 0 | 0 | 0 | 0 | 0 | 0 | 0 | 0 | 27 | 0 | 0 | 0 | 0 | 0 | 0 | 0 | 0 | 0
122 | 0 | 123 | 0 | 1 | 260 | 255 | 27 | 49 | 0 | 0 | 0 | 0 | 0 | 0 | 0 | 0 | 27 | 0 | 0 | 0 | 0 | 0 | 0 | 0 | 0 | 0
123 | 0 | 124 | 0 | 1 | 260 | 218 | 27 | 49 | 0 | 0 | 0 | 0 | 0 | 0 | 0 | 0 | 27 | 0 | 0 | 0 | 0 | 0 | 0 | 0 | 0 | 0
124 | 0 | 125 | 0 | 1 | 260 | 266 | 27 | 49 | 0 | 0 | 0 | 0 | 0 | 0 | 0 | 0 | 27 | 0 | 0 | 0 | 0 | 0 | 0 | 0 | 0 | 0
125 | 0 | 125 | 458 | 1 | 260 | 231 | 27 | 49 | 0 | 0 | 0 | 0 | 0 | 0 | 0 | 0 | 27 | 0 | 0 | 0 | 0 | 0 | 0 | 0 | 0 | 0
125 | 458 | 125 | 822 | 1 | 260 | 231 | 27 | 49 | 0 | 0 | 0 | 0 | 0 | 0 | 0 | 0 | 27 | 0 | 0 | 0 | 0 | 0 | 0 | 0 | 0 | 0
125 | 822 | 126 | 0 | 1 | 260 | 231 | 27 | 49 | 28 | 0 | 0 | 0 | 0 | 0 | 0 | 0 | 27 | 0 | 0 | 0 | 0 | 0 | 0 | 0 | 0 | 0
126 | 0 | 127 | 0 | 1 | 260 | 207 | 27 | 59 | 0 | 0 | 0 | 0 | 0 | 0 | 0 | 0 | 27 | 0 | 0 | 0 | 0 | 0 | 0 | 0 | 0 | 0
127 | 0 | 128 | 0 | 1 | 255 | 274 | 49 | 27 | 0 | 0 | 0 | 0 | 0 | 0 | 0 | 0 | 27 | 0 | 0 | 0 | 0 | 0 | 0 | 0 | 0 | 0
128 | 0 | 128 | 250 | 1 | 255 | 230 | 49 | 27 | 0 | 0 | 0 | 0 | 0 | 0 | 0 | 0 | 27 | 0 | 0 | 0 | 0 | 0 | 0 | 0 | 0 | 0
128 | 250 | 128 | 574 | 1 | 255 | 230 | 49 | 27 | 0 | 0 | 0 | 0 | 0 | 0 | 0 | 0 | 27 | 0 | 0 | 0 | 0 | 0 | 0 | 0 | 0 | 0
128 | 574 | 128 | 1000 | 1 | 255 | 230 | 49 | 27 | 0 | 0 | 0 | 0 | 0 | 0 | 0 | 0 | 27 | 0 | 0 | 0 | 0 | 0 | 0 | 0 | 0 | 0
128 | 1000 | 129 | 2000 | 1 | 255 | 230 | 49 | 27 | 0 | 0 | 0 | 0 | 0 | 0 | 0 | 0 | 27 | 0 | 0 | 0 | 0 | 0 | 0 | 0 | 0 | 0
129 | 2000 | 131 | 0 | 1 | 255 | 236 | 49 | 62 | 0 | 0 | 0 | 0 | 0 | 0 | 0 | 0 | 27 | 62 | 0 | 0 | 0 | 0 | 0 | 0 | 0 | 0
131 | 0 | 132 | 0 | 1 | 255 | 253 | 49 | 62 | 0 | 0 | 0 | 0 | 0 | 0 | 0 | 0 | 27 | 62 | 0 | 0 | 0 | 0 | 0 | 0 | 0 | 0
132 | 0 | 132 | 253 | 1 | 255 | 230 | 27 | 62 | 0 | 0 | 0 | 0 | 0 | 0 | 0 | 0 | 27 | 62 | 0 | 0 | 0 | 0 | 0 | 0 | 0 | 0
132 | 253 | 132 | 338 | 1 | 255 | 230 | 27 | 62 | 0 | 0 | 0 | 0 | 0 | 0 | 0 | 0 | 27 | 62 | 0 | 0 | 0 | 0 | 0 | 0 | 0 | 0
132 | 338 | 132 | 504 | 1 | 255 | 230 | 27 | 62 | 0 | 0 | 0 | 0 | 0 | 0 | 0 | 0 | 27 | 62 | 0 | 0 | 0 | 0 | 0 | 0 | 0 | 0
132 | 504 | 132 | 550 | 1 | 255 | 230 | 27 | 62 | 0 | 0 | 0 | 0 | 0 | 0 | 0 | 0 | 27 | 62 | 0 | 0 | 0 | 0 | 0 | 0 | 0 | 0
132 | 550 | 132 | 615 | 1 | 255 | 230 | 27 | 62 | 0 | 0 | 0 | 0 | 0 | 0 | 0 | 0 | 27 | 62 | 0 | 0 | 0 | 0 | 0 | 0 | 0 | 0
132 | 615 | 132 | 662 | 1 | 255 | 230 | 27 | 62 | 0 | 0 | 0 | 0 | 0 | 0 | 0 | 0 | 27 | 62 | 0 | 0 | 0 | 0 | 0 | 0 | 0 | 0
132 | 662 | 132 | 781 | 1 | 255 | 230 | 27 | 62 | 0 | 0 | 0 | 0 | 0 | 0 | 0 | 0 | 27 | 62 | 0 | 0 | 0 | 0 | 0 | 0 | 0 | 0
132 | 781 | 132 | 965 | 1 | 255 | 230 | 27 | 62 | 0 | 0 | 0 | 0 | 0 | 0 | 0 | 0 | 27 | 62 | 0 | 0 | 0 | 0 | 0 | 0 | 0 | 0
132 | 965 | 133 | 0 | 1 | 255 | 230 | 27 | 62 | 0 | 0 | 0 | 0 | 0 | 0 | 0 | 0 | 27 | 62 | 0 | 0 | 0 | 0 | 0 | 0 | 0 | 0
133 | 0 | 133 | 217 | 1 | 255 | 225 | 27 | 62 | 28 | 0 | 0 | 0 | 0 | 0 | 0 | 0 | 27 | 62 | 0 | 0 | 0 | 0 | 0 | 0 | 0 | 0
133 | 217 | 133 | 278 | 1 | 255 | 225 | 27 | 62 | 28 | 0 | 0 | 0 | 0 | 0 | 0 | 0 | 27 | 62 | 0 | 0 | 0 | 0 | 0 | 0 | 0 | 0
133 | 278 | 133 | 314 | 1 | 255 | 225 | 27 | 62 | 28 | 0 | 0 | 0 | 0 | 0 | 0 | 0 | 27 | 62 | 0 | 0 | 0 | 0 | 0 | 0 | 0 | 0
133 | 314 | 133 | 376 | 1 | 255 | 225 | 27 | 62 | 28 | 0 | 0 | 0 | 0 | 0 | 0 | 0 | 27 | 62 | 0 | 0 | 0 | 0 | 0 | 0 | 0 | 0
133 | 376 | 133 | 430 | 1 | 255 | 225 | 27 | 62 | 28 | 0 | 0 | 0 | 0 | 0 | 0 | 0 | 27 | 62 | 0 | 0 | 0 | 0 | 0 | 0 | 0 | 0
133 | 430 | 133 | 490 | 1 | 255 | 225 | 27 | 62 | 28 | 0 | 0 | 0 | 0 | 0 | 0 | 0 | 27 | 62 | 0 | 0 | 0 | 0 | 0 | 0 | 0 | 0
133 | 490 | 133 | 600 | 1 | 255 | 225 | 27 | 62 | 28 | 0 | 0 | 0 | 0 | 0 | 0 | 0 | 27 | 62 | 0 | 0 | 0 | 0 | 0 | 0 | 0 | 0
133 | 600 | 133 | 735 | 1 | 255 | 225 | 27 | 62 | 28 | 0 | 0 | 0 | 0 | 0 | 0 | 0 | 27 | 62 | 0 | 0 | 0 | 0 | 0 | 0 | 0 | 0
133 | 735 | 133 | 817 | 1 | 255 | 225 | 27 | 62 | 28 | 0 | 0 | 0 | 0 | 0 | 0 | 0 | 27 | 62 | 0 | 0 | 0 | 0 | 0 | 0 | 0 | 0
133 | 817 | 133 | 942 | 1 | 255 | 225 | 27 | 62 | 28 | 0 | 0 | 0 | 0 | 0 | 0 | 0 | 27 | 62 | 0 | 0 | 0 | 0 | 0 | 0 | 0 | 0
133 | 942 | 134 | 0 | 1 | 255 | 225 | 27 | 62 | 28 | 0 | 0 | 0 | 0 | 0 | 0 | 0 | 27 | 62 | 0 | 0 | 0 | 0 | 0 | 0 | 0 | 0
134 | 0 | 134 | 165 | 1 | 255 | 239 | 27 | 62 | 0 | 0 | 0 | 0 | 0 | 0 | 0 | 0 | 27 | 62 | 0 | 0 | 0 | 0 | 0 | 0 | 0 | 0
134 | 165 | 134 | 280 | 1 | 255 | 239 | 27 | 62 | 0 | 0 | 0 | 0 | 0 | 0 | 0 | 0 | 27 | 62 | 0 | 0 | 0 | 0 | 0 | 0 | 0 | 0
134 | 280 | 134 | 545 | 1 | 255 | 239 | 27 | 62 | 0 | 0 | 0 | 0 | 0 | 0 | 0 | 0 | 27 | 62 | 0 | 0 | 0 | 0 | 0 | 0 | 0 | 0
134 | 545 | 134 | 601 | 1 | 255 | 239 | 27 | 62 | 0 | 0 | 0 | 0 | 0 | 0 | 0 | 0 | 27 | 62 | 0 | 0 | 0 | 0 | 0 | 0 | 0 | 0
134 | 601 | 134 | 699 | 1 | 255 | 239 | 27 | 62 | 0 | 0 | 0 | 0 | 0 | 0 | 0 | 0 | 27 | 62 | 0 | 0 | 0 | 0 | 0 | 0 | 0 | 0
134 | 699 | 134 | 853 | 1 | 255 | 239 | 27 | 62 | 0 | 0 | 0 | 0 | 0 | 0 | 0 | 0 | 27 | 62 | 0 | 0 | 0 | 0 | 0 | 0 | 0 | 0
134 | 853 | 134 | 957 | 1 | 255 | 239 | 27 | 62 | 0 | 0 | 0 | 0 | 0 | 0 | 0 | 0 | 27 | 62 | 0 | 0 | 0 | 0 | 0 | 0 | 0 | 0
134 | 957 | 135 | 0 | 1 | 255 | 239 | 27 | 62 | 0 | 0 | 0 | 0 | 0 | 0 | 0 | 0 | 27 | 62 | 0 | 0 | 0 | 0 | 0 | 0 | 0 | 0
135 | 0 | 135 | 71 | 1 | 255 | 240 | 27 | 49 | 62 | 0 | 0 | 0 | 0 | 0 | 0 | 0 | 27 | 62 | 0 | 0 | 0 | 0 | 0 | 0 | 0 | 0
135 | 71 | 135 | 284 | 1 | 255 | 240 | 27 | 49 | 62 | 0 | 0 | 0 | 0 | 0 | 0 | 0 | 27 | 62 | 0 | 0 | 0 | 0 | 0 | 0 | 0 | 0
135 | 284 | 135 | 827 | 1 | 255 | 240 | 27 | 49 | 62 | 0 | 0 | 0 | 0 | 0 | 0 | 0 | 27 | 62 | 0 | 0 | 0 | 0 | 0 | 0 | 0 | 0
135 | 827 | 135 | 892 | 1 | 255 | 240 | 27 | 49 | 62 | 0 | 0 | 0 | 0 | 0 | 0 | 0 | 27 | 62 | 0 | 0 | 0 | 0 | 0 | 0 | 0 | 0
135 | 892 | 135 | 954 | 1 | 255 | 240 | 27 | 49 | 62 | 0 | 0 | 0 | 0 | 0 | 0 | 0 | 27 | 62 | 0 | 0 | 0 | 0 | 0 | 0 | 0 | 0
135 | 954 | 135 | 978 | 1 | 255 | 240 | 27 | 49 | 62 | 0 | 0 | 0 | 0 | 0 | 0 | 0 | 27 | 62 | 0 | 0 | 0 | 0 | 0 | 0 | 0 | 0
135 | 978 | 136 | 0 | 1 | 255 | 240 | 27 | 49 | 62 | 0 | 0 | 0 | 0 | 0 | 0 | 0 | 27 | 62 | 0 | 0 | 0 | 0 | 0 | 0 | 0 | 0
136 | 0 | 136 | 131 | 1 | 255 | 245 | 27 | 62 | 0 | 0 | 0 | 0 | 0 | 0 | 0 | 0 | 27 | 62 | 0 | 0 | 0 | 0 | 0 | 0 | 0 | 0
136 | 131 | 136 | 203 | 1 | 255 | 245 | 27 | 62 | 0 | 0 | 0 | 0 | 0 | 0 | 0 | 0 | 27 | 62 | 0 | 0 | 0 | 0 | 0 | 0 | 0 | 0
136 | 203 | 136 | 466 | 1 | 255 | 245 | 27 | 62 | 0 | 0 | 0 | 0 | 0 | 0 | 0 | 0 | 27 | 62 | 0 | 0 | 0 | 0 | 0 | 0 | 0 | 0
136 | 466 | 136 | 596 | 1 | 255 | 245 | 27 | 62 | 0 | 0 | 0 | 0 | 0 | 0 | 0 | 0 | 27 | 62 | 0 | 0 | 0 | 0 | 0 | 0 | 0 | 0
136 | 596 | 136 | 645 | 1 | 255 | 245 | 27 | 62 | 0 | 0 | 0 | 0 | 0 | 0 | 0 | 0 | 27 | 62 | 0 | 0 | 0 | 0 | 0 | 0 | 0 | 0
136 | 645 | 137 | 0 | 1 | 255 | 245 | 27 | 62 | 0 | 0 | 0 | 0 | 0 | 0 | 0 | 0 | 27 | 62 | 0 | 0 | 0 | 0 | 0 | 0 | 0 | 0
137 | 0 | 137 | 500 | 1 | 255 | 259 | 27 | 60 | 0 | 0 | 0 | 0 | 0 | 0 | 0 | 0 | 27 | 60 | 0 | 0 | 0 | 0 | 0 | 0 | 0 | 0
137 | 500 | 138 | 0 | 1 | 255 | 259 | 27 | 60 | 0 | 0 | 0 | 0 | 0 | 0 | 0 | 0 | 27 | 60 | 0 | 0 | 0 | 0 | 0 | 0 | 0 | 0
138 | 0 | 139 | 0 | 1 | 260 | 274 | 27 | 61 | 52 | 0 | 0 | 0 | 0 | 0 | 0 | 0 | 27 | 61 | 52 | 0 | 0 | 0 | 0 | 0 | 0 | 0
139 | 0 | 139 | 403 | 1 | 260 | 260 | 27 | 61 | 52 | 0 | 0 | 0 | 0 | 0 | 0 | 0 | 27 | 61 | 52 | 0 | 0 | 0 | 0 | 0 | 0 | 0
139 | 403 | 139 | 639 | 1 | 260 | 259 | 27 | 61 | 52 | 0 | 0 | 0 | 0 | 0 | 0 | 0 | 27 | 61 | 52 | 0 | 0 | 0 | 0 | 0 | 0 | 0
139 | 639 | 139 | 739 | 1 | 260 | 259 | 27 | 61 | 52 | 0 | 0 | 0 | 0 | 0 | 0 | 0 | 27 | 61 | 52 | 0 | 0 | 0 | 0 | 0 | 0 | 0
139 | 739 | 140 | 0 | 1 | 260 | 259 | 27 | 61 | 52 | 0 | 0 | 0 | 0 | 0 | 0 | 0 | 27 | 61 | 52 | 0 | 0 | 0 | 0 | 0 | 0 | 0
140 | 0 | 140 | 170 | 1 | 260 | 244 | 27 | 61 | 0 | 0 | 0 | 0 | 0 | 0 | 0 | 0 | 27 | 61 | 0 | 0 | 0 | 0 | 0 | 0 | 0 | 0
140 | 170 | 140 | 305 | 1 | 260 | 244 | 27 | 61 | 0 | 0 | 0 | 0 | 0 | 0 | 0 | 0 | 27 | 61 | 0 | 0 | 0 | 0 | 0 | 0 | 0 | 0
140 | 305 | 140 | 312 | 1 | 260 | 244 | 27 | 61 | 0 | 0 | 0 | 0 | 0 | 0 | 0 | 0 | 27 | 61 | 0 | 0 | 0 | 0 | 0 | 0 | 0 | 0
140 | 312 | 140 | 470 | 1 | 260 | 244 | 27 | 61 | 0 | 0 | 0 | 0 | 0 | 0 | 0 | 0 | 27 | 61 | 0 | 0 | 0 | 0 | 0 | 0 | 0 | 0
140 | 470 | 140 | 476 | 1 | 260 | 244 | 27 | 61 | 0 | 0 | 0 | 0 | 0 | 0 | 0 | 0 | 27 | 61 | 0 | 0 | 0 | 0 | 0 | 0 | 0 | 0
140 | 476 | 141 | 0 | 1 | 260 | 244 | 27 | 61 | 0 | 0 | 0 | 0 | 0 | 0 | 0 | 0 | 27 | 61 | 0 | 0 | 0 | 0 | 0 | 0 | 0 | 0
141 | 0 | 141 | 119 | 1 | 260 | 244 | 27 | 62 | 0 | 0 | 0 | 0 | 0 | 0 | 0 | 0 | 27 | 62 | 0 | 0 | 0 | 0 | 0 | 0 | 0 | 0
141 | 119 | 141 | 337 | 1 | 260 | 244 | 27 | 62 | 0 | 0 | 0 | 0 | 0 | 0 | 0 | 0 | 27 | 62 | 0 | 0 | 0 | 0 | 0 | 0 | 0 | 0
141 | 337 | 141 | 800 | 1 | 260 | 244 | 27 | 62 | 0 | 0 | 0 | 0 | 0 | 0 | 0 | 0 | 27 | 62 | 0 | 0 | 0 | 0 | 0 | 0 | 0 | 0
141 | 800 | 142 | 0 | 1 | 260 | 244 | 27 | 62 | 0 | 0 | 0 | 0 | 0 | 0 | 0 | 0 | 27 | 62 | 0 | 0 | 0 | 0 | 0 | 0 | 0 | 0
142 | 0 | 142 | 188 | 1 | 260 | 239 | 27 | 62 | 0 | 0 | 0 | 0 | 0 | 0 | 0 | 0 | 27 | 62 | 0 | 0 | 0 | 0 | 0 | 0 | 0 | 0
142 | 188 | 142 | 446 | 1 | 260 | 239 | 27 | 62 | 0 | 0 | 0 | 0 | 0 | 0 | 0 | 0 | 27 | 62 | 0 | 0 | 0 | 0 | 0 | 0 | 0 | 0
142 | 446 | 142 | 738 | 1 | 260 | 239 | 27 | 62 | 0 | 0 | 0 | 0 | 0 | 0 | 0 | 0 | 27 | 62 | 0 | 0 | 0 | 0 | 0 | 0 | 0 | 0
142 | 738 | 143 | 0 | 1 | 260 | 239 | 27 | 62 | 0 | 0 | 0 | 0 | 0 | 0 | 0 | 0 | 27 | 62 | 0 | 0 | 0 | 0 | 0 | 0 | 0 | 0
143 | 0 | 143 | 325 | 1 | 260 | 239 | 27 | 62 | 0 | 0 | 0 | 0 | 0 | 0 | 0 | 0 | 27 | 62 | 28 | 19 | 0 | 0 | 0 | 0 | 0 | 0
143 | 325 | 143 | 487 | 1 | 260 | 246 | 27 | 62 | 0 | 0 | 0 | 0 | 0 | 0 | 0 | 0 | 27 | 62 | 28 | 19 | 0 | 0 | 0 | 0 | 0 | 0
143 | 487 | 143 | 632 | 1 | 260 | 246 | 27 | 62 | 0 | 0 | 0 | 0 | 0 | 0 | 0 | 0 | 27 | 62 | 28 | 19 | 0 | 0 | 0 | 0 | 0 | 0
143 | 632 | 143 | 932 | 1 | 260 | 246 | 27 | 62 | 0 | 0 | 0 | 0 | 0 | 0 | 0 | 0 | 27 | 62 | 28 | 19 | 0 | 0 | 0 | 0 | 0 | 0
143 | 932 | 144 | 0 | 1 | 260 | 246 | 27 | 62 | 0 | 0 | 0 | 0 | 0 | 0 | 0 | 0 | 27 | 62 | 28 | 19 | 0 | 0 | 0 | 0 | 0 | 0
144 | 0 | 144 | 40 | 1 | 260 | 262 | 27 | 62 | 0 | 0 | 0 | 0 | 0 | 0 | 0 | 0 | 27 | 62 | 28 | 19 | 0 | 0 | 0 | 0 | 0 | 0
144 | 40 | 144 | 154 | 1 | 260 | 262 | 27 | 62 | 0 | 0 | 0 | 0 | 0 | 0 | 0 | 0 | 27 | 62 | 28 | 19 | 0 | 0 | 0 | 0 | 0 | 0
144 | 154 | 144 | 300 | 1 | 260 | 262 | 27 | 62 | 0 | 0 | 0 | 0 | 0 | 0 | 0 | 0 | 27 | 62 | 28 | 19 | 0 | 0 | 0 | 0 | 0 | 0
144 | 300 | 144 | 700 | 1 | 260 | 262 | 27 | 62 | 0 | 0 | 0 | 0 | 0 | 0 | 0 | 0 | 27 | 62 | 28 | 19 | 0 | 0 | 0 | 0 | 0 | 0
144 | 700 | 145 | 0 | 1 | 260 | 262 | 27 | 62 | 0 | 0 | 0 | 0 | 0 | 0 | 0 | 0 | 27 | 62 | 28 | 19 | 0 | 0 | 0 | 0 | 0 | 0
145 | 0 | 145 | 488 | 1 | 260 | 233 | 27 | 61 | 0 | 0 | 0 | 0 | 0 | 0 | 0 | 0 | 27 | 61 | 28 | 0 | 0 | 0 | 0 | 0 | 0 | 0
145 | 488 | 146 | 0 | 1 | 260 | 233 | 27 | 61 | 0 | 0 | 0 | 0 | 0 | 0 | 0 | 0 | 27 | 61 | 28 | 0 | 0 | 0 | 0 | 0 | 0 | 0
146 | 0 | 147 | 0 | 1 | 260 | 256 | 27 | 61 | 0 | 0 | 0 | 0 | 0 | 0 | 0 | 0 | 27 | 61 | 28 | 0 | 0 | 0 | 0 | 0 | 0 | 0
147 | 0 | 147 | 800 | 1 | 260 | 260 | 27 | 61 | 0 | 0 | 0 | 0 | 0 | 0 | 0 | 0 | 27 | 61 | 28 | 0 | 0 | 0 | 0 | 0 | 0 | 0
147 | 800 | 148 | 0 | 1 | 260 | 260 | 27 | 61 | 0 | 0 | 0 | 0 | 0 | 0 | 0 | 0 | 27 | 61 | 28 | 0 | 0 | 0 | 0 | 0 | 0 | 0
148 | 0 | 148 | 402 | 1 | 260 | 244 | 27 | 61 | 0 | 0 | 0 | 0 | 0 | 0 | 0 | 0 | 27 | 61 | 28 | 0 | 0 | 0 | 0 | 0 | 0 | 0
Note on A1: Адрес начала участка - километр
Note on B1: Адрес начала участка - метр (приращение)
Note on C1: Адрес конца участка - километр
Note on D1: Адрес конца участка - метр (приращение)
Note on E1: Код конструкции дорожной одежды
Note on F1: Требуемый модуль упругости
Note on G1: Фактический модуль упругости
Note on H1: Код дефекта состояния покрытия - прямо
Note on I1: Код дефекта состояния покрытия - прямо
Note on J1: Код дефекта состояния покрытия - прямо
Note on K1: Код дефекта состояния покрытия - прямо
Note on L1: Код дефекта состояния покрытия - прямо
Note on M1: Код дефекта состояния покрытия - прямо
Note on N1: Код дефекта состояния покрытия - прямо
Note on O1: Код дефекта состояния покрытия - прямо
Note on P1: Код дефекта состояния покрытия - прямо
Note on Q1: Код дефекта состояния покрытия - прямо
Note on R1: Код дефекта состояния покрытия - обратно
Note on S1: Код дефекта состояния покрытия - обратно
Note on T1: Код дефекта состояния покрытия - обратно
Note on U1: Код дефекта состояния покрытия - обратно
Note on V1: Код дефекта состояния покрытия - обратно
Note on W1: Код дефекта состояния покрытия - обратно
Note on X1: Код дефекта состояния покрытия - обратно
Note on Y1: Код дефекта состояния покрытия - обратно
Note on Z1: Код дефекта состояния покрытия - обратно
Note on AA1: Код дефекта состояния покрытия - обратно

## Настройки (hidden)
AssessmentCoating

## Лист2 (hidden)
41 - поперечные одиноч.трещины (расст.между трещ. > 20 м)
42 - поперечные одиноч.трещины (расст. между трещ. 10-20 м)
43 - поперечные редкие трещины (расст. между трещ. 8-10 м)
44 - поперечные редкие трещины (расст. между ними 6-8 м)
45 - поперечные редкие трещины (расст. между ними 4-6 м)
46 - поперечные частые трещины (расст. между ними 3-4 м)
47 - поперечные частые трещины (расст. между ними 2-3 м)
48 - поперечные частые трещины (расст. между ними 1-2 м)
49 - продольные центральные трещины
51 - поперечные одиноч.трещины (расст.между трещ. > 20 м)
52 - поперечные одиноч.трещины (расст. между трещ. 10-20 м)
53 - поперечные редкие трещины (расст. между трещ. 8-10 м)
54 - поперечные редкие трещины (расст. между ними 6-8 м)
55 - поперечные редкие трещины (расст. между ними 4-6 м)
56 - поперечные частые трещины (расст. между ними 3-4 м)
57 - поперечные частые трещины (расст. между ними 2-3 м)
58 - поперечные частые трещины (расст. между ними 1-2 м)
59 - продольные центральные трещины
10 - продольные боковые трещины
11 - сетка трещин с крупными ячейками (сторона ячейки 0.5-1 м)
12 - сетка трещин с мелкими ячейками (сторона ячейки < 0.5 м)
13 - "крокодиловая кожа"
14 - сетка волосяных трещин
15 - просадки (пучины) при относ.площади просадок 10%-20%
16 - просадки (пучины) при относ.площади просадок 20%-50%
17 - просадки (пучины) при относ.площади просадок > 50%
18 - одиночные выбоины (расст. между выбоинами вдоль дороги >20 м)
19 - отдел. выбоины (расст. между выбоинами вдоль дороги 10-20 м)
20 - редкие выбоины (расст. между выбоинами вдоль дороги 4-10 м)
21 - частые выбоины (расст. между выбоинами вдоль дороги < 4 м)
22 - разрушение кромки покрытия
23 - поперечные волны, сдвиги
24 - проломы д.о(вскрывшиеся пучины)
25 - проломы д.о(вскрывшиеся пучины) при относительной площади просадок 10% -30%
26 - проломы д.о(вскрывшиеся пучины) при относительной площади просадок более 30%
27 - шелушение, выкрашивание
28 - неровности, связанные с ямочным ремонтом и заделкой трещин
29 - разрушение поперечных и продольных швов
30 - ступеньки в швах
31 - перекос плит
32 - скол углов плит
33 - пылимость покрытия
60 - колейность при средней глубине колеи <=4 мм
61 - колейность при средней глубине колеи 5-7 мм
62 - колейность при средней глубине колеи 8-9 мм
63 - колейность при средней глубине колеи 10-12 мм
64 - колейность при средней глубине колеи 13-17 мм
65 - колейность при средней глубине колеи 18-20 мм
66 - колейность при средней глубине колеи 21-27 мм
67 - колейность при средней глубине колеи 28-30 мм
68 - колейность при средней глубине колеи 31-40 мм
69 - колейность при средней глубине колеи 41-45 мм
70 - колейность при средней глубине колеи 46-50 мм
71 - колейность при средней глубине колеи 51-70 мм
72 - колейность при средней глубине колеи 71-83 мм
73 - колейность при средней глубине колеи >=84 мм
74 - Густая сетка трещин на площади до 10 м2
75 - Сетка трещин на площади более 10 м2 при относительной площади, занимаемой сеткой, 30 -10 %
76 - То же 60 - 30 %
77 - То же 90 - 60 %
78 - Карты заделанных выбоин, залитые трещины

## Лист3 (hidden)
1 - капитальные
2 - капитальные дорожные одежды с ц/б основанием и а/б покрытием
3 - капитальные дорожные одежды с ц/б покрытием
4 - переходные нежесткие дорожные одежды
5 - облегченные нежесткие и полужесткие дорожные одежды
6 - низшие (грунтовые)