## Лист1
LocationStartKM | LocationStartM | LocationEndKM | LocationEndM | CodeConstruction | RequiredElasticity | ActualElasticity | CodeConditionCoverR1 | CodeConditionCoverR2 | CodeConditionCoverR3 | CodeConditionCoverR4 | CodeConditionCoverR5 | CodeConditionCoverR6 | CodeConditionCoverR7 | CodeConditionCoverR8 | CodeConditionCoverR9 | CodeConditionCoverR10 | CodeConditionCoverB1 | CodeConditionCoverB2 | CodeConditionCoverB3 | CodeConditionCoverB4 | CodeConditionCoverB5 | CodeConditionCoverB6 | CodeConditionCoverB7 | CodeConditionCoverB8 | CodeConditionCoverB9 | CodeConditionCoverB10
Местоположение начала участка км | Местоположение начала участка м | Местоположение конца участка км | Местоположение конца участка м | Код конструкции дорожной одежды | Требуемый модуль упругости | Фактический модуль упругости | прямой ход R1 | прямой ход R2 | прямой ходR3 | прямой ход R4 | прямой ход R5 | прямой ход R6 | прямой ход R7 | прямой ходR8 | прямой ход R9 | прямой ход R10 | обратный ход B1 | обратный ход B2 | обратный ход B3 | обратный ход B4 | обратный ходB5 | обратный ход B6 | обратный ход B7 | обратный ход B8 | обратный ходB9 | обратный ход B10
331 | 25 | 332 | 0 | 1 | 200 | 222 | 27 | 59 | 0 | 0 | 0 | 0 | 0 | 0 | 0 | 0 | 27 | 0 | 0 | 0 | 0 | 0 | 0 | 0 | 0 | 0
332 | 0 | 333 | 0 | 1 | 200 | 222 | 27 | 59 | 49 | 0 | 0 | 0 | 0 | 0 | 0 | 0 | 27 | 0 | 0 | 0 | 0 | 0 | 0 | 0 | 0 | 0
333 | 0 | 334 | 0 | 1 | 200 | 222 | 27 | 49 | 0 | 0 | 0 | 0 | 0 | 0 | 0 | 0 | 27 | 0 | 0 | 0 | 0 | 0 | 0 | 0 | 0 | 0
334 | 0 | 335 | 0 | 1 | 200 | 222 | 27 | 49 | 0 | 0 | 0 | 0 | 0 | 0 | 0 | 0 | 27 | 0 | 0 | 0 | 0 | 0 | 0 | 0 | 0 | 0
335 | 0 | 336 | 0 | 1 | 200 | 222 | 27 | 49 | 0 | 0 | 0 | 0 | 0 | 0 | 0 | 0 | 27 | 0 | 0 | 0 | 0 | 0 | 0 | 0 | 0 | 0
336 | 0 | 337 | 0 | 1 | 200 | 222 | 27 | 49 | 0 | 0 | 0 | 0 | 0 | 0 | 0 | 0 | 27 | 49 | 0 | 0 | 0 | 0 | 0 | 0 | 0 | 0
337 | 0 | 338 | 0 | 1 | 200 | 222 | 27 | 49 | 0 | 0 | 0 | 0 | 0 | 0 | 0 | 0 | 27 | 0 | 0 | 0 | 0 | 0 | 0 | 0 | 0 | 0
338 | 0 | 339 | 0 | 1 | 200 | 222 | 27 | 59 | 49 | 0 | 0 | 0 | 0 | 0 | 0 | 0 | 27 | 0 | 0 | 0 | 0 | 0 | 0 | 0 | 0 | 0
339 | 0 | 340 | 0 | 1 | 200 | 222 | 27 | 59 | 49 | 0 | 0 | 0 | 0 | 0 | 0 | 0 | 27 | 0 | 0 | 0 | 0 | 0 | 0 | 0 | 0 | 0
340 | 0 | 341 | 0 | 1 | 200 | 222 | 27 | 49 | 59 | 0 | 0 | 0 | 0 | 0 | 0 | 0 | 27 | 0 | 0 | 0 | 0 | 0 | 0 | 0 | 0 | 0
341 | 0 | 342 | 0 | 1 | 200 | 222 | 27 | 59 | 49 | 0 | 0 | 0 | 0 | 0 | 0 | 0 | 27 | 0 | 0 | 0 | 0 | 0 | 0 | 0 | 0 | 0
342 | 0 | 343 | 0 | 1 | 200 | 222 | 27 | 49 | 59 | 0 | 0 | 0 | 0 | 0 | 0 | 0 | 27 | 0 | 0 | 0 | 0 | 0 | 0 | 0 | 0 | 0
343 | 0 | 344 | 0 | 1 | 200 | 222 | 27 | 59 | 0 | 0 | 0 | 0 | 0 | 0 | 0 | 0 | 27 | 0 | 0 | 0 | 0 | 0 | 0 | 0 | 0 | 0
344 | 0 | 345 | 0 | 1 | 200 | 222 | 27 | 10 | 59 | 0 | 0 | 0 | 0 | 0 | 0 | 0 | 27 | 0 | 0 | 0 | 0 | 0 | 0 | 0 | 0 | 0
345 | 0 | 346 | 0 | 1 | 200 | 222 | 27 | 10 | 49 | 59 | 45 | 0 | 0 | 0 | 0 | 0 | 27 | 45 | 0 | 0 | 0 | 0 | 0 | 0 | 0 | 0
346 | 0 | 347 | 0 | 1 | 200 | 222 | 27 | 49 | 0 | 0 | 0 | 0 | 0 | 0 | 0 | 0 | 27 | 0 | 0 | 0 | 0 | 0 | 0 | 0 | 0 | 0
347 | 0 | 348 | 0 | 1 | 200 | 222 | 27 | 49 | 59 | 0 | 0 | 0 | 0 | 0 | 0 | 0 | 27 | 0 | 0 | 0 | 0 | 0 | 0 | 0 | 0 | 0
348 | 0 | 349 | 0 | 1 | 200 | 222 | 27 | 49 | 0 | 0 | 0 | 0 | 0 | 0 | 0 | 0 | 27 | 0 | 0 | 0 | 0 | 0 | 0 | 0 | 0 | 0
349 | 0 | 350 | 0 | 1 | 200 | 222 | 27 | 0 | 0 | 0 | 0 | 0 | 0 | 0 | 0 | 0 | 27 | 0 | 0 | 0 | 0 | 0 | 0 | 0 | 0 | 0
350 | 0 | 351 | 0 | 1 | 200 | 315 | 27 | 0 | 0 | 0 | 0 | 0 | 0 | 0 | 0 | 0 | 27 | 0 | 0 | 0 | 0 | 0 | 0 | 0 | 0 | 0
351 | 0 | 352 | 0 | 1 | 200 | 315 | 27 | 0 | 0 | 0 | 0 | 0 | 0 | 0 | 0 | 0 | 27 | 0 | 0 | 0 | 0 | 0 | 0 | 0 | 0 | 0
352 | 0 | 353 | 0 | 1 | 200 | 307 | 27 | 0 | 0 | 0 | 0 | 0 | 0 | 0 | 0 | 0 | 27 | 0 | 0 | 0 | 0 | 0 | 0 | 0 | 0 | 0
353 | 0 | 354 | 0 | 1 | 200 | 322 | 27 | 18 | 0 | 0 | 0 | 0 | 0 | 0 | 0 | 0 | 27 | 0 | 0 | 0 | 0 | 0 | 0 | 0 | 0 | 0
354 | 0 | 355 | 0 | 1 | 200 | 311 | 27 | 0 | 0 | 0 | 0 | 0 | 0 | 0 | 0 | 0 | 27 | 0 | 0 | 0 | 0 | 0 | 0 | 0 | 0 | 0
355 | 0 | 356 | 0 | 1 | 200 | 295 | 27 | 0 | 0 | 0 | 0 | 0 | 0 | 0 | 0 | 0 | 27 | 0 | 0 | 0 | 0 | 0 | 0 | 0 | 0 | 0
356 | 0 | 357 | 0 | 1 | 200 | 307 | 27 | 0 | 0 | 0 | 0 | 0 | 0 | 0 | 0 | 0 | 27 | 0 | 0 | 0 | 0 | 0 | 0 | 0 | 0 | 0
357 | 0 | 358 | 0 | 1 | 200 | 318 | 27 | 0 | 0 | 0 | 0 | 0 | 0 | 0 | 0 | 0 | 27 | 0 | 0 | 0 | 0 | 0 | 0 | 0 | 0 | 0
358 | 0 | 359 | 0 | 1 | 200 | 305 | 27 | 49 | 59 | 0 | 0 | 0 | 0 | 0 | 0 | 0 | 27 | 0 | 0 | 0 | 0 | 0 | 0 | 0 | 0 | 0
359 | 0 | 360 | 0 | 1 | 200 | 302 | 27 | 49 | 0 | 0 | 0 | 0 | 0 | 0 | 0 | 0 | 27 | 0 | 0 | 0 | 0 | 0 | 0 | 0 | 0 | 0
360 | 0 | 361 | 0 | 1 | 200 | 311 | 27 | 0 | 0 | 0 | 0 | 0 | 0 | 0 | 0 | 0 | 27 | 0 | 0 | 0 | 0 | 0 | 0 | 0 | 0 | 0
361 | 0 | 362 | 0 | 1 | 200 | 295 | 27 | 0 | 0 | 0 | 0 | 0 | 0 | 0 | 0 | 0 | 27 | 0 | 0 | 0 | 0 | 0 | 0 | 0 | 0 | 0
362 | 0 | 363 | 0 | 1 | 200 | 295 | 27 | 0 | 0 | 0 | 0 | 0 | 0 | 0 | 0 | 0 | 27 | 0 | 0 | 0 | 0 | 0 | 0 | 0 | 0 | 0
363 | 0 | 364 | 0 | 1 | 200 | 305 | 27 | 0 | 0 | 0 | 0 | 0 | 0 | 0 | 0 | 0 | 27 | 0 | 0 | 0 | 0 | 0 | 0 | 0 | 0 | 0
364 | 0 | 365 | 0 | 1 | 200 | 265 | 27 | 0 | 0 | 0 | 0 | 0 | 0 | 0 | 0 | 0 | 27 | 0 | 0 | 0 | 0 | 0 | 0 | 0 | 0 | 0
365 | 0 | 366 | 0 | 1 | 200 | 257 | 27 | 0 | 0 | 0 | 0 | 0 | 0 | 0 | 0 | 0 | 27 | 0 | 0 | 0 | 0 | 0 | 0 | 0 | 0 | 0
366 | 0 | 367 | 0 | 1 | 200 | 302 | 27 | 0 | 0 | 0 | 0 | 0 | 0 | 0 | 0 | 0 | 27 | 0 | 0 | 0 | 0 | 0 | 0 | 0 | 0 | 0
367 | 0 | 368 | 0 | 1 | 200 | 289 | 27 | 0 | 0 | 0 | 0 | 0 | 0 | 0 | 0 | 0 | 27 | 0 | 0 | 0 | 0 | 0 | 0 | 0 | 0 | 0
368 | 0 | 369 | 0 | 1 | 200 | 299 | 27 | 0 | 0 | 0 | 0 | 0 | 0 | 0 | 0 | 0 | 27 | 0 | 0 | 0 | 0 | 0 | 0 | 0 | 0 | 0
369 | 0 | 370 | 0 | 1 | 200 | 277 | 27 | 0 | 0 | 0 | 0 | 0 | 0 | 0 | 0 | 0 | 27 | 0 | 0 | 0 | 0 | 0 | 0 | 0 | 0 | 0
370 | 0 | 371 | 0 | 1 | 200 | 295 | 27 | 0 | 0 | 0 | 0 | 0 | 0 | 0 | 0 | 0 | 27 | 0 | 0 | 0 | 0 | 0 | 0 | 0 | 0 | 0
371 | 0 | 372 | 0 | 1 | 200 | 265 | 27 | 0 | 0 | 0 | 0 | 0 | 0 | 0 | 0 | 0 | 27 | 0 | 0 | 0 | 0 | 0 | 0 | 0 | 0 | 0
372 | 0 | 373 | 0 | 1 | 200 | 265 | 27 | 0 | 0 | 0 | 0 | 0 | 0 | 0 | 0 | 0 | 27 | 0 | 0 | 0 | 0 | 0 | 0 | 0 | 0 | 0
373 | 0 | 374 | 0 | 1 | 200 | 270 | 27 | 0 | 0 | 0 | 0 | 0 | 0 | 0 | 0 | 0 | 27 | 0 | 0 | 0 | 0 | 0 | 0 | 0 | 0 | 0
374 | 0 | 375 | 0 | 1 | 200 | 285 | 27 | 0 | 0 | 0 | 0 | 0 | 0 | 0 | 0 | 0 | 27 | 0 | 0 | 0 | 0 | 0 | 0 | 0 | 0 | 0
375 | 0 | 376 | 0 | 1 | 200 | 295 | 27 | 0 | 0 | 0 | 0 | 0 | 0 | 0 | 0 | 0 | 27 | 0 | 0 | 0 | 0 | 0 | 0 | 0 | 0 | 0
376 | 0 | 377 | 0 | 1 | 200 | 266 | 27 | 28 | 0 | 0 | 0 | 0 | 0 | 0 | 0 | 0 | 27 | 0 | 0 | 0 | 0 | 0 | 0 | 0 | 0 | 0
377 | 0 | 378 | 0 | 1 | 200 | 305 | 27 | 0 | 0 | 0 | 0 | 0 | 0 | 0 | 0 | 0 | 27 | 0 | 0 | 0 | 0 | 0 | 0 | 0 | 0 | 0
378 | 0 | 379 | 0 | 1 | 200 | 258 | 27 | 0 | 0 | 0 | 0 | 0 | 0 | 0 | 0 | 0 | 27 | 0 | 0 | 0 | 0 | 0 | 0 | 0 | 0 | 0
379 | 0 | 380 | 0 | 1 | 200 | 256 | 27 | 59 | 0 | 0 | 0 | 0 | 0 | 0 | 0 | 0 | 27 | 0 | 0 | 0 | 0 | 0 | 0 | 0 | 0 | 0
380 | 0 | 381 | 0 | 1 | 200 | 255 | 27 | 49 | 0 | 0 | 0 | 0 | 0 | 0 | 0 | 0 | 27 | 0 | 0 | 0 | 0 | 0 | 0 | 0 | 0 | 0
381 | 0 | 382 | 0 | 1 | 200 | 260 | 27 | 0 | 0 | 0 | 0 | 0 | 0 | 0 | 0 | 0 | 27 | 0 | 0 | 0 | 0 | 0 | 0 | 0 | 0 | 0
382 | 0 | 383 | 0 | 1 | 200 | 254 | 27 | 0 | 0 | 0 | 0 | 0 | 0 | 0 | 0 | 0 | 27 | 0 | 0 | 0 | 0 | 0 | 0 | 0 | 0 | 0
383 | 0 | 384 | 0 | 1 | 200 | 248 | 27 | 0 | 0 | 0 | 0 | 0 | 0 | 0 | 0 | 0 | 27 | 0 | 0 | 0 | 0 | 0 | 0 | 0 | 0 | 0
384 | 0 | 385 | 0 | 1 | 200 | 269 | 27 | 0 | 0 | 0 | 0 | 0 | 0 | 0 | 0 | 0 | 27 | 0 | 0 | 0 | 0 | 0 | 0 | 0 | 0 | 0
385 | 0 | 386 | 0 | 1 | 200 | 275 | 27 | 0 | 0 | 0 | 0 | 0 | 0 | 0 | 0 | 0 | 27 | 0 | 0 | 0 | 0 | 0 | 0 | 0 | 0 | 0
386 | 0 | 387 | 0 | 1 | 200 | 275 | 27 | 49 | 0 | 0 | 0 | 0 | 0 | 0 | 0 | 0 | 27 | 0 | 0 | 0 | 0 | 0 | 0 | 0 | 0 | 0
387 | 0 | 388 | 0 | 1 | 200 | 275 | 27 | 10 | 28 | 49 | 59 | 14 | 55 | 0 | 0 | 0 | 27 | 10 | 28 | 14 | 55 | 0 | 0 | 0 | 0 | 0
388 | 0 | 389 | 0 | 1 | 200 | 249 | 27 | 10 | 28 | 49 | 59 | 14 | 55 | 0 | 0 | 0 | 27 | 10 | 28 | 14 | 55 | 0 | 0 | 0 | 0 | 0
389 | 0 | 390 | 0 | 1 | 200 | 270 | 27 | 10 | 28 | 49 | 59 | 14 | 55 | 0 | 0 | 0 | 27 | 55 | 0 | 0 | 0 | 0 | 0 | 0 | 0 | 0
390 | 0 | 391 | 0 | 1 | 200 | 276 | 27 | 10 | 49 | 59 | 19 | 28 | 56 | 0 | 0 | 0 | 27 | 10 | 56 | 0 | 0 | 0 | 0 | 0 | 0 | 0
391 | 0 | 392 | 0 | 1 | 200 | 276 | 27 | 10 | 49 | 57 | 28 | 21 | 0 | 0 | 0 | 0 | 27 | 57 | 10 | 49 | 28 | 0 | 0 | 0 | 0 | 0
392 | 0 | 393 | 0 | 1 | 200 | 276 | 27 | 28 | 22 | 11 | 59 | 0 | 0 | 0 | 0 | 0 | 27 | 28 | 22 | 11 | 59 | 0 | 0 | 0 | 0 | 0
393 | 0 | 394 | 0 | 1 | 200 | 250 | 27 | 57 | 49 | 10 | 11 | 20 | 28 | 22 | 0 | 0 | 27 | 57 | 10 | 11 | 20 | 28 | 22 | 0 | 0 | 0
394 | 0 | 395 | 0 | 1 | 200 | 271 | 27 | 57 | 49 | 10 | 11 | 20 | 28 | 0 | 0 | 0 | 27 | 57 | 49 | 10 | 11 | 20 | 28 | 0 | 0 | 0
395 | 0 | 396 | 0 | 1 | 200 | 277 | 27 | 57 | 49 | 10 | 11 | 20 | 28 | 0 | 0 | 0 | 27 | 57 | 49 | 10 | 11 | 20 | 28 | 0 | 0 | 0
396 | 0 | 397 | 0 | 1 | 200 | 277 | 27 | 57 | 49 | 10 | 11 | 20 | 28 | 0 | 0 | 0 | 27 | 57 | 49 | 10 | 11 | 20 | 28 | 0 | 0 | 0
397 | 0 | 398 | 0 | 1 | 200 | 277 | 27 | 57 | 49 | 10 | 11 | 20 | 28 | 0 | 0 | 0 | 27 | 57 | 49 | 10 | 11 | 20 | 28 | 0 | 0 | 0
398 | 0 | 399 | 0 | 1 | 200 | 251 | 27 | 57 | 49 | 10 | 11 | 20 | 28 | 0 | 0 | 0 | 27 | 57 | 49 | 10 | 11 | 20 | 28 | 0 | 0 | 0
399 | 0 | 400 | 0 | 1 | 200 | 272 | 27 | 57 | 49 | 10 | 11 | 20 | 28 | 0 | 0 | 0 | 27 | 57 | 49 | 10 | 11 | 20 | 28 | 0 | 0 | 0
400 | 0 | 401 | 0 | 1 | 200 | 219 | 27 | 49 | 22 | 0 | 0 | 0 | 0 | 0 | 0 | 0 | 27 | 22 | 0 | 0 | 0 | 0 | 0 | 0 | 0 | 0
401 | 0 | 402 | 0 | 1 | 200 | 240 | 61 | 0 | 0 | 0 | 0 | 0 | 0 | 0 | 0 | 0 | 61 | 0 | 0 | 0 | 0 | 0 | 0 | 0 | 0 | 0
402 | 0 | 403 | 0 | 1 | 200 | 245 | 27 | 0 | 0 | 0 | 0 | 0 | 0 | 0 | 0 | 0 | 27 | 0 | 0 | 0 | 0 | 0 | 0 | 0 | 0 | 0
403 | 0 | 404 | 0 | 1 | 200 | 236 | 27 | 0 | 0 | 0 | 0 | 0 | 0 | 0 | 0 | 0 | 27 | 0 | 0 | 0 | 0 | 0 | 0 | 0 | 0 | 0
404 | 0 | 405 | 0 | 1 | 200 | 241 | 27 | 0 | 0 | 0 | 0 | 0 | 0 | 0 | 0 | 0 | 27 | 0 | 0 | 0 | 0 | 0 | 0 | 0 | 0 | 0
405 | 0 | 406 | 0 | 1 | 200 | 233 | 27 | 59 | 0 | 0 | 0 | 0 | 0 | 0 | 0 | 0 | 27 | 0 | 0 | 0 | 0 | 0 | 0 | 0 | 0 | 0
406 | 0 | 407 | 0 | 1 | 200 | 226 | 27 | 0 | 0 | 0 | 0 | 0 | 0 | 0 | 0 | 0 | 27 | 0 | 0 | 0 | 0 | 0 | 0 | 0 | 0 | 0
407 | 0 | 408 | 0 | 1 | 200 | 230 | 27 | 0 | 0 | 0 | 0 | 0 | 0 | 0 | 0 | 0 | 27 | 0 | 0 | 0 | 0 | 0 | 0 | 0 | 0 | 0
408 | 0 | 409 | 0 | 1 | 200 | 249 | 27 | 0 | 0 | 0 | 0 | 0 | 0 | 0 | 0 | 0 | 27 | 0 | 0 | 0 | 0 | 0 | 0 | 0 | 0 | 0
409 | 0 | 410 | 0 | 1 | 200 | 251 | 27 | 0 | 0 | 0 | 0 | 0 | 0 | 0 | 0 | 0 | 27 | 0 | 0 | 0 | 0 | 0 | 0 | 0 | 0 | 0
410 | 0 | 411 | 0 | 1 | 200 | 245 | 27 | 0 | 0 | 0 | 0 | 0 | 0 | 0 | 0 | 0 | 27 | 0 | 0 | 0 | 0 | 0 | 0 | 0 | 0 | 0
411 | 0 | 412 | 0 | 1 | 200 | 252 | 27 | 0 | 0 | 0 | 0 | 0 | 0 | 0 | 0 | 0 | 27 | 0 | 0 | 0 | 0 | 0 | 0 | 0 | 0 | 0
412 | 0 | 413 | 0 | 1 | 200 | 244 | 27 | 0 | 0 | 0 | 0 | 0 | 0 | 0 | 0 | 0 | 27 | 0 | 0 | 0 | 0 | 0 | 0 | 0 | 0 | 0
413 | 0 | 414 | 0 | 1 | 200 | 244 | 27 | 0 | 0 | 0 | 0 | 0 | 0 | 0 | 0 | 0 | 27 | 0 | 0 | 0 | 0 | 0 | 0 | 0 | 0 | 0
414 | 0 | 415 | 0 | 1 | 200 | 237 | 27 | 0 | 0 | 0 | 0 | 0 | 0 | 0 | 0 | 0 | 27 | 0 | 0 | 0 | 0 | 0 | 0 | 0 | 0 | 0
415 | 0 | 416 | 0 | 1 | 200 | 230 | 27 | 0 | 0 | 0 | 0 | 0 | 0 | 0 | 0 | 0 | 27 | 0 | 0 | 0 | 0 | 0 | 0 | 0 | 0 | 0
416 | 0 | 417 | 0 | 1 | 200 | 249 | 27 | 0 | 0 | 0 | 0 | 0 | 0 | 0 | 0 | 0 | 27 | 0 | 0 | 0 | 0 | 0 | 0 | 0 | 0 | 0
417 | 0 | 418 | 0 | 1 | 200 | 245 | 27 | 0 | 0 | 0 | 0 | 0 | 0 | 0 | 0 | 0 | 27 | 0 | 0 | 0 | 0 | 0 | 0 | 0 | 0 | 0
418 | 0 | 419 | 0 | 1 | 200 | 380 | 27 | 49 | 28 | 22 | 0 | 0 | 0 | 0 | 0 | 0 | 27 | 28 | 22 | 0 | 0 | 0 | 0 | 0 | 0 | 0
419 | 0 | 420 | 0 | 1 | 200 | 390 | 27 | 18 | 60 | 0 | 0 | 0 | 0 | 0 | 0 | 0 | 27 | 60 | 0 | 0 | 0 | 0 | 0 | 0 | 0 | 0
420 | 0 | 421 | 0 | 1 | 200 | 272 | 27 | 60 | 0 | 0 | 0 | 0 | 0 | 0 | 0 | 0 | 27 | 60 | 0 | 0 | 0 | 0 | 0 | 0 | 0 | 0
421 | 0 | 422 | 0 | 1 | 200 | 272 | 27 | 51 | 28 | 60 | 0 | 0 | 0 | 0 | 0 | 0 | 27 | 51 | 28 | 60 | 0 | 0 | 0 | 0 | 0 | 0
422 | 0 | 423 | 0 | 1 | 200 | 272 | 27 | 41 | 28 | 0 | 0 | 0 | 0 | 0 | 0 | 0 | 27 | 41 | 28 | 0 | 0 | 0 | 0 | 0 | 0 | 0
423 | 0 | 424 | 0 | 1 | 200 | 272 | 27 | 28 | 49 | 0 | 0 | 0 | 0 | 0 | 0 | 0 | 27 | 28 | 49 | 0 | 0 | 0 | 0 | 0 | 0 | 0
424 | 0 | 425 | 0 | 1 | 200 | 272 | 27 | 60 | 49 | 28 | 0 | 0 | 0 | 0 | 0 | 0 | 27 | 60 | 49 | 0 | 0 | 0 | 0 | 0 | 0 | 0
425 | 0 | 426 | 0 | 1 | 200 | 272 | 27 | 60 | 49 | 28 | 0 | 0 | 0 | 0 | 0 | 0 | 27 | 60 | 49 | 28 | 0 | 0 | 0 | 0 | 0 | 0
426 | 0 | 427 | 0 | 1 | 200 | 272 | 27 | 60 | 49 | 28 | 0 | 0 | 0 | 0 | 0 | 0 | 27 | 60 | 49 | 28 | 0 | 0 | 0 | 0 | 0 | 0
427 | 0 | 428 | 907 | 1 | 200 | 272 | 27 | 60 | 49 | 28 | 0 | 0 | 0 | 0 | 0 | 0 | 27 | 60 | 49 | 28 | 0 | 0 | 0 | 0 | 0 | 0
428 | 907 | 429 | 0 | 1 | 200 | 272 | 27 | 60 | 49 | 28 | 41 | 0 | 0 | 0 | 0 | 0 | 27 | 60 | 49 | 28 | 41 | 0 | 0 | 0 | 0 | 0
429 | 0 | 430 | 0 | 1 | 200 | 272 | 27 | 60 | 49 | 28 | 0 | 0 | 0 | 0 | 0 | 0 | 27 | 60 | 49 | 28 | 0 | 0 | 0 | 0 | 0 | 0
430 | 0 | 431 | 0 | 1 | 200 | 272 | 27 | 60 | 49 | 0 | 0 | 0 | 0 | 0 | 0 | 0 | 27 | 60 | 49 | 0 | 0 | 0 | 0 | 0 | 0 | 0
431 | 0 | 432 | 0 | 1 | 200 | 272 | 27 | 60 | 49 | 28 | 0 | 0 | 0 | 0 | 0 | 0 | 27 | 60 | 49 | 28 | 0 | 0 | 0 | 0 | 0 | 0
432 | 0 | 433 | 0 | 1 | 200 | 272 | 27 | 60 | 0 | 0 | 0 | 0 | 0 | 0 | 0 | 0 | 27 | 60 | 0 | 0 | 0 | 0 | 0 | 0 | 0 | 0
433 | 0 | 434 | 0 | 1 | 200 | 272 | 27 | 60 | 28 | 0 | 0 | 0 | 0 | 0 | 0 | 0 | 27 | 60 | 28 | 0 | 0 | 0 | 0 | 0 | 0 | 0
434 | 0 | 435 | 0 | 1 | 200 | 272 | 27 | 60 | 0 | 0 | 0 | 0 | 0 | 0 | 0 | 0 | 27 | 60 | 0 | 0 | 0 | 0 | 0 | 0 | 0 | 0
435 | 0 | 436 | 0 | 1 | 200 | 272 | 27 | 60 | 0 | 0 | 0 | 0 | 0 | 0 | 0 | 0 | 27 | 60 | 0 | 0 | 0 | 0 | 0 | 0 | 0 | 0
436 | 0 | 437 | 0 | 1 | 200 | 272 | 27 | 60 | 0 | 0 | 0 | 0 | 0 | 0 | 0 | 0 | 27 | 60 | 0 | 0 | 0 | 0 | 0 | 0 | 0 | 0
437 | 0 | 438 | 0 | 1 | 200 | 272 | 27 | 60 | 0 | 0 | 0 | 0 | 0 | 0 | 0 | 0 | 27 | 60 | 0 | 0 | 0 | 0 | 0 | 0 | 0 | 0
438 | 0 | 439 | 0 | 1 | 200 | 272 | 27 | 60 | 0 | 0 | 0 | 0 | 0 | 0 | 0 | 0 | 27 | 60 | 0 | 0 | 0 | 0 | 0 | 0 | 0 | 0
439 | 0 | 440 | 0 | 1 | 200 | 272 | 27 | 60 | 0 | 0 | 0 | 0 | 0 | 0 | 0 | 0 | 27 | 60 | 0 | 0 | 0 | 0 | 0 | 0 | 0 | 0
440 | 0 | 441 | 0 | 1 | 200 | 243 | 27 | 60 | 0 | 0 | 0 | 0 | 0 | 0 | 0 | 0 | 27 | 60 | 0 | 0 | 0 | 0 | 0 | 0 | 0 | 0
441 | 0 | 442 | 0 | 1 | 200 | 243 | 27 | 60 | 0 | 0 | 0 | 0 | 0 | 0 | 0 | 0 | 27 | 60 | 0 | 0 | 0 | 0 | 0 | 0 | 0 | 0
442 | 0 | 443 | 0 | 1 | 200 | 243 | 27 | 60 | 0 | 0 | 0 | 0 | 0 | 0 | 0 | 0 | 27 | 60 | 0 | 0 | 0 | 0 | 0 | 0 | 0 | 0
443 | 0 | 444 | 0 | 1 | 200 | 243 | 27 | 61 | 0 | 0 | 0 | 0 | 0 | 0 | 0 | 0 | 27 | 61 | 0 | 0 | 0 | 0 | 0 | 0 | 0 | 0
444 | 0 | 445 | 0 | 1 | 200 | 243 | 27 | 61 | 0 | 0 | 0 | 0 | 0 | 0 | 0 | 0 | 27 | 61 | 0 | 0 | 0 | 0 | 0 | 0 | 0 | 0
445 | 0 | 446 | 0 | 1 | 200 | 243 | 27 | 59 | 28 | 0 | 0 | 0 | 0 | 0 | 0 | 0 | 27 | 59 | 28 | 0 | 0 | 0 | 0 | 0 | 0 | 0
446 | 0 | 447 | 0 | 1 | 200 | 243 | 27 | 59 | 60 | 0 | 0 | 0 | 0 | 0 | 0 | 0 | 27 | 60 | 0 | 0 | 0 | 0 | 0 | 0 | 0 | 0
447 | 0 | 448 | 0 | 1 | 200 | 243 | 27 | 48 | 0 | 0 | 0 | 0 | 0 | 0 | 0 | 0 | 27 | 48 | 0 | 0 | 0 | 0 | 0 | 0 | 0 | 0
448 | 0 | 449 | 0 | 1 | 200 | 243 | 27 | 18 | 60 | 0 | 0 | 0 | 0 | 0 | 0 | 0 | 27 | 60 | 0 | 0 | 0 | 0 | 0 | 0 | 0 | 0
449 | 0 | 450 | 0 | 1 | 200 | 243 | 27 | 61 | 59 | 49 | 0 | 0 | 0 | 0 | 0 | 0 | 27 | 61 | 59 | 49 | 0 | 0 | 0 | 0 | 0 | 0
450 | 0 | 451 | 0 | 1 | 200 | 243 | 27 | 60 | 28 | 0 | 0 | 0 | 0 | 0 | 0 | 0 | 27 | 60 | 28 | 0 | 0 | 0 | 0 | 0 | 0 | 0
451 | 0 | 452 | 0 | 1 | 200 | 243 | 27 | 60 | 18 | 0 | 0 | 0 | 0 | 0 | 0 | 0 | 27 | 60 | 18 | 0 | 0 | 0 | 0 | 0 | 0 | 0
452 | 0 | 453 | 0 | 1 | 200 | 243 | 27 | 60 | 18 | 49 | 0 | 0 | 0 | 0 | 0 | 0 | 27 | 60 | 18 | 49 | 0 | 0 | 0 | 0 | 0 | 0
453 | 0 | 454 | 0 | 1 | 200 | 243 | 27 | 59 | 60 | 0 | 0 | 0 | 0 | 0 | 0 | 0 | 27 | 59 | 60 | 0 | 0 | 0 | 0 | 0 | 0 | 0
454 | 0 | 455 | 0 | 1 | 200 | 243 | 27 | 60 | 0 | 0 | 0 | 0 | 0 | 0 | 0 | 0 | 27 | 60 | 0 | 0 | 0 | 0 | 0 | 0 | 0 | 0
455 | 0 | 456 | 0 | 1 | 200 | 243 | 27 | 60 | 0 | 0 | 0 | 0 | 0 | 0 | 0 | 0 | 27 | 60 | 0 | 0 | 0 | 0 | 0 | 0 | 0 | 0
456 | 0 | 457 | 0 | 1 | 200 | 243 | 27 | 60 | 10 | 0 | 0 | 0 | 0 | 0 | 0 | 0 | 27 | 60 | 10 | 0 | 0 | 0 | 0 | 0 | 0 | 0
457 | 0 | 458 | 0 | 1 | 200 | 243 | 27 | 10 | 59 | 0 | 0 | 0 | 0 | 0 | 0 | 0 | 27 | 10 | 0 | 0 | 0 | 0 | 0 | 0 | 0 | 0
458 | 0 | 459 | 0 | 1 | 200 | 243 | 27 | 60 | 0 | 0 | 0 | 0 | 0 | 0 | 0 | 0 | 27 | 60 | 0 | 0 | 0 | 0 | 0 | 0 | 0 | 0
459 | 0 | 460 | 0 | 1 | 200 | 243 | 27 | 60 | 0 | 0 | 0 | 0 | 0 | 0 | 0 | 0 | 27 | 60 | 0 | 0 | 0 | 0 | 0 | 0 | 0 | 0
460 | 0 | 461 | 0 | 1 | 200 | 243 | 27 | 60 | 59 | 0 | 0 | 0 | 0 | 0 | 0 | 0 | 27 | 60 | 0 | 0 | 0 | 0 | 0 | 0 | 0 | 0
461 | 0 | 462 | 0 | 1 | 200 | 243 | 27 | 60 | 0 | 0 | 0 | 0 | 0 | 0 | 0 | 0 | 27 | 60 | 0 | 0 | 0 | 0 | 0 | 0 | 0 | 0
462 | 0 | 463 | 0 | 1 | 200 | 239 | 27 | 49 | 59 | 0 | 0 | 0 | 0 | 0 | 0 | 0 | 27 | 61 | 0 | 0 | 0 | 0 | 0 | 0 | 0 | 0
463 | 0 | 464 | 0 | 1 | 200 | 235 | 27 | 49 | 0 | 0 | 0 | 0 | 0 | 0 | 0 | 0 | 27 | 49 | 0 | 0 | 0 | 0 | 0 | 0 | 0 | 0
464 | 0 | 465 | 0 | 1 | 200 | 248 | 27 | 49 | 0 | 0 | 0 | 0 | 0 | 0 | 0 | 0 | 27 | 49 | 0 | 0 | 0 | 0 | 0 | 0 | 0 | 0
465 | 0 | 466 | 0 | 1 | 200 | 233 | 27 | 49 | 0 | 0 | 0 | 0 | 0 | 0 | 0 | 0 | 27 | 60 | 0 | 0 | 0 | 0 | 0 | 0 | 0 | 0
466 | 0 | 467 | 0 | 1 | 200 | 229 | 27 | 49 | 0 | 0 | 0 | 0 | 0 | 0 | 0 | 0 | 27 | 60 | 0 | 0 | 0 | 0 | 0 | 0 | 0 | 0
467 | 0 | 468 | 0 | 1 | 200 | 190 | 27 | 49 | 0 | 0 | 0 | 0 | 0 | 0 | 0 | 0 | 27 | 60 | 0 | 0 | 0 | 0 | 0 | 0 | 0 | 0
468 | 0 | 469 | 0 | 1 | 200 | 232 | 27 | 49 | 0 | 0 | 0 | 0 | 0 | 0 | 0 | 0 | 27 | 60 | 0 | 0 | 0 | 0 | 0 | 0 | 0 | 0
469 | 0 | 470 | 0 | 1 | 200 | 240 | 27 | 49 | 0 | 0 | 0 | 0 | 0 | 0 | 0 | 0 | 27 | 60 | 0 | 0 | 0 | 0 | 0 | 0 | 0 | 0
470 | 0 | 471 | 0 | 1 | 200 | 248 | 27 | 49 | 0 | 0 | 0 | 0 | 0 | 0 | 0 | 0 | 27 | 60 | 0 | 0 | 0 | 0 | 0 | 0 | 0 | 0
471 | 0 | 472 | 0 | 1 | 200 | 254 | 27 | 49 | 0 | 0 | 0 | 0 | 0 | 0 | 0 | 0 | 27 | 60 | 0 | 0 | 0 | 0 | 0 | 0 | 0 | 0
472 | 0 | 473 | 0 | 1 | 200 | 240 | 27 | 49 | 0 | 0 | 0 | 0 | 0 | 0 | 0 | 0 | 27 | 60 | 0 | 0 | 0 | 0 | 0 | 0 | 0 | 0
473 | 0 | 474 | 0 | 1 | 200 | 244 | 27 | 49 | 0 | 0 | 0 | 0 | 0 | 0 | 0 | 0 | 27 | 60 | 0 | 0 | 0 | 0 | 0 | 0 | 0 | 0
474 | 0 | 475 | 0 | 1 | 200 | 231 | 27 | 49 | 0 | 0 | 0 | 0 | 0 | 0 | 0 | 0 | 27 | 60 | 0 | 0 | 0 | 0 | 0 | 0 | 0 | 0
475 | 0 | 476 | 0 | 1 | 200 | 233 | 27 | 49 | 0 | 0 | 0 | 0 | 0 | 0 | 0 | 0 | 27 | 60 | 0 | 0 | 0 | 0 | 0 | 0 | 0 | 0
476 | 0 | 477 | 0 | 1 | 200 | 233 | 27 | 49 | 0 | 0 | 0 | 0 | 0 | 0 | 0 | 0 | 27 | 60 | 0 | 0 | 0 | 0 | 0 | 0 | 0 | 0
477 | 0 | 478 | 0 | 1 | 200 | 240 | 27 | 49 | 0 | 0 | 0 | 0 | 0 | 0 | 0 | 0 | 27 | 60 | 0 | 0 | 0 | 0 | 0 | 0 | 0 | 0
478 | 0 | 479 | 0 | 1 | 200 | 240 | 27 | 49 | 0 | 0 | 0 | 0 | 0 | 0 | 0 | 0 | 27 | 60 | 0 | 0 | 0 | 0 | 0 | 0 | 0 | 0
479 | 0 | 480 | 0 | 1 | 200 | 240 | 27 | 49 | 0 | 0 | 0 | 0 | 0 | 0 | 0 | 0 | 27 | 60 | 0 | 0 | 0 | 0 | 0 | 0 | 0 | 0
480 | 0 | 481 | 0 | 1 | 200 | 236 | 27 | 60 | 49 | 28 | 0 | 0 | 0 | 0 | 0 | 0 | 27 | 28 | 0 | 0 | 0 | 0 | 0 | 0 | 0 | 0
481 | 0 | 482 | 0 | 1 | 200 | 240 | 27 | 60 | 49 | 0 | 0 | 0 | 0 | 0 | 0 | 0 | 27 | 60 | 0 | 0 | 0 | 0 | 0 | 0 | 0 | 0
482 | 0 | 483 | 0 | 1 | 200 | 233 | 27 | 60 | 49 | 0 | 0 | 0 | 0 | 0 | 0 | 0 | 27 | 60 | 0 | 0 | 0 | 0 | 0 | 0 | 0 | 0
483 | 0 | 484 | 0 | 1 | 200 | 244 | 27 | 60 | 0 | 0 | 0 | 0 | 0 | 0 | 0 | 0 | 27 | 60 | 0 | 0 | 0 | 0 | 0 | 0 | 0 | 0
484 | 0 | 485 | 0 | 1 | 200 | 236 | 27 | 60 | 0 | 0 | 0 | 0 | 0 | 0 | 0 | 0 | 27 | 60 | 0 | 0 | 0 | 0 | 0 | 0 | 0 | 0
485 | 0 | 486 | 0 | 1 | 200 | 250 | 27 | 49 | 0 | 0 | 0 | 0 | 0 | 0 | 0 | 0 | 27 | 61 | 0 | 0 | 0 | 0 | 0 | 0 | 0 | 0
486 | 0 | 487 | 0 | 1 | 200 | 230 | 27 | 61 | 0 | 0 | 0 | 0 | 0 | 0 | 0 | 0 | 27 | 61 | 0 | 0 | 0 | 0 | 0 | 0 | 0 | 0
487 | 0 | 488 | 0 | 1 | 200 | 230 | 27 | 49 | 0 | 0 | 0 | 0 | 0 | 0 | 0 | 0 | 27 | 61 | 0 | 0 | 0 | 0 | 0 | 0 | 0 | 0
488 | 0 | 489 | 0 | 1 | 200 | 240 | 27 | 61 | 0 | 0 | 0 | 0 | 0 | 0 | 0 | 0 | 27 | 61 | 0 | 0 | 0 | 0 | 0 | 0 | 0 | 0
489 | 0 | 490 | 0 | 1 | 200 | 223 | 27 | 49 | 0 | 0 | 0 | 0 | 0 | 0 | 0 | 0 | 27 | 61 | 0 | 0 | 0 | 0 | 0 | 0 | 0 | 0
490 | 0 | 491 | 0 | 1 | 200 | 220 | 27 | 59 | 49 | 0 | 0 | 0 | 0 | 0 | 0 | 0 | 27 | 61 | 0 | 0 | 0 | 0 | 0 | 0 | 0 | 0
491 | 0 | 492 | 0 | 1 | 200 | 219 | 27 | 59 | 49 | 0 | 0 | 0 | 0 | 0 | 0 | 0 | 27 | 61 | 0 | 0 | 0 | 0 | 0 | 0 | 0 | 0
492 | 0 | 493 | 0 | 1 | 200 | 223 | 27 | 59 | 49 | 60 | 0 | 0 | 0 | 0 | 0 | 0 | 27 | 60 | 0 | 0 | 0 | 0 | 0 | 0 | 0 | 0
493 | 0 | 494 | 0 | 1 | 200 | 215 | 27 | 49 | 60 | 0 | 0 | 0 | 0 | 0 | 0 | 0 | 27 | 60 | 0 | 0 | 0 | 0 | 0 | 0 | 0 | 0
494 | 0 | 495 | 0 | 1 | 200 | 232 | 27 | 49 | 60 | 0 | 0 | 0 | 0 | 0 | 0 | 0 | 27 | 60 | 0 | 0 | 0 | 0 | 0 | 0 | 0 | 0
495 | 0 | 496 | 0 | 1 | 200 | 233 | 27 | 49 | 0 | 0 | 0 | 0 | 0 | 0 | 0 | 0 | 27 | 0 | 0 | 0 | 0 | 0 | 0 | 0 | 0 | 0
496 | 0 | 497 | 0 | 1 | 200 | 235 | 27 | 49 | 0 | 0 | 0 | 0 | 0 | 0 | 0 | 0 | 27 | 0 | 0 | 0 | 0 | 0 | 0 | 0 | 0 | 0
497 | 0 | 498 | 0 | 1 | 200 | 217 | 27 | 49 | 60 | 0 | 0 | 0 | 0 | 0 | 0 | 0 | 27 | 60 | 0 | 0 | 0 | 0 | 0 | 0 | 0 | 0
498 | 0 | 499 | 0 | 1 | 200 | 217 | 27 | 49 | 0 | 0 | 0 | 0 | 0 | 0 | 0 | 0 | 27 | 0 | 0 | 0 | 0 | 0 | 0 | 0 | 0 | 0
499 | 0 | 500 | 0 | 1 | 200 | 221 | 27 | 49 | 0 | 0 | 0 | 0 | 0 | 0 | 0 | 0 | 27 | 0 | 0 | 0 | 0 | 0 | 0 | 0 | 0 | 0
500 | 0 | 501 | 0 | 1 | 200 | 250 | 27 | 49 | 28 | 0 | 0 | 0 | 0 | 0 | 0 | 0 | 27 | 28 | 0 | 0 | 0 | 0 | 0 | 0 | 0 | 0
501 | 0 | 502 | 0 | 1 | 200 | 235 | 27 | 49 | 28 | 0 | 0 | 0 | 0 | 0 | 0 | 0 | 27 | 28 | 0 | 0 | 0 | 0 | 0 | 0 | 0 | 0
502 | 0 | 503 | 0 | 1 | 200 | 213 | 27 | 49 | 28 | 60 | 0 | 0 | 0 | 0 | 0 | 0 | 27 | 28 | 60 | 0 | 0 | 0 | 0 | 0 | 0 | 0
503 | 0 | 504 | 0 | 1 | 200 | 215 | 27 | 49 | 28 | 0 | 0 | 0 | 0 | 0 | 0 | 0 | 27 | 28 | 0 | 0 | 0 | 0 | 0 | 0 | 0 | 0
504 | 0 | 505 | 0 | 1 | 200 | 214 | 27 | 49 | 28 | 0 | 0 | 0 | 0 | 0 | 0 | 0 | 27 | 28 | 0 | 0 | 0 | 0 | 0 | 0 | 0 | 0
505 | 0 | 506 | 0 | 1 | 200 | 214 | 27 | 49 | 28 | 0 | 0 | 0 | 0 | 0 | 0 | 0 | 27 | 28 | 0 | 0 | 0 | 0 | 0 | 0 | 0 | 0
506 | 0 | 507 | 0 | 1 | 200 | 210 | 27 | 49 | 28 | 0 | 0 | 0 | 0 | 0 | 0 | 0 | 27 | 28 | 0 | 0 | 0 | 0 | 0 | 0 | 0 | 0
507 | 0 | 508 | 0 | 1 | 200 | 222 | 27 | 49 | 28 | 0 | 0 | 0 | 0 | 0 | 0 | 0 | 27 | 28 | 0 | 0 | 0 | 0 | 0 | 0 | 0 | 0
508 | 0 | 509 | 0 | 1 | 200 | 209 | 27 | 0 | 0 | 0 | 0 | 0 | 0 | 0 | 0 | 0 | 27 | 0 | 0 | 0 | 0 | 0 | 0 | 0 | 0 | 0
509 | 0 | 510 | 0 | 1 | 200 | 208 | 27 | 59 | 49 | 0 | 0 | 0 | 0 | 0 | 0 | 0 | 27 | 0 | 0 | 0 | 0 | 0 | 0 | 0 | 0 | 0
510 | 0 | 511 | 0 | 1 | 200 | 220 | 27 | 59 | 49 | 0 | 0 | 0 | 0 | 0 | 0 | 0 | 27 | 0 | 0 | 0 | 0 | 0 | 0 | 0 | 0 | 0
511 | 0 | 512 | 0 | 1 | 200 | 220 | 27 | 59 | 49 | 0 | 0 | 0 | 0 | 0 | 0 | 0 | 27 | 0 | 0 | 0 | 0 | 0 | 0 | 0 | 0 | 0
512 | 0 | 513 | 0 | 1 | 200 | 230 | 27 | 59 | 49 | 28 | 0 | 0 | 0 | 0 | 0 | 0 | 27 | 28 | 0 | 0 | 0 | 0 | 0 | 0 | 0 | 0
513 | 0 | 514 | 0 | 1 | 200 | 196 | 27 | 59 | 49 | 0 | 0 | 0 | 0 | 0 | 0 | 0 | 27 | 0 | 0 | 0 | 0 | 0 | 0 | 0 | 0 | 0
514 | 0 | 515 | 0 | 1 | 200 | 191 | 27 | 59 | 49 | 28 | 0 | 0 | 0 | 0 | 0 | 0 | 27 | 28 | 0 | 0 | 0 | 0 | 0 | 0 | 0 | 0
515 | 0 | 516 | 0 | 1 | 200 | 192 | 27 | 49 | 28 | 60 | 0 | 0 | 0 | 0 | 0 | 0 | 27 | 28 | 60 | 0 | 0 | 0 | 0 | 0 | 0 | 0
516 | 0 | 517 | 0 | 1 | 200 | 173 | 27 | 49 | 60 | 59 | 0 | 0 | 0 | 0 | 0 | 0 | 27 | 60 | 0 | 0 | 0 | 0 | 0 | 0 | 0 | 0
517 | 0 | 518 | 0 | 1 | 200 | 243 | 27 | 49 | 59 | 0 | 0 | 0 | 0 | 0 | 0 | 0 | 27 | 0 | 0 | 0 | 0 | 0 | 0 | 0 | 0 | 0
518 | 0 | 519 | 0 | 1 | 200 | 261 | 27 | 59 | 60 | 0 | 0 | 0 | 0 | 0 | 0 | 0 | 27 | 60 | 0 | 0 | 0 | 0 | 0 | 0 | 0 | 0
519 | 0 | 520 | 0 | 1 | 200 | 265 | 27 | 59 | 60 | 0 | 0 | 0 | 0 | 0 | 0 | 0 | 27 | 60 | 0 | 0 | 0 | 0 | 0 | 0 | 0 | 0
520 | 0 | 521 | 0 | 1 | 200 | 265 | 27 | 59 | 60 | 0 | 0 | 0 | 0 | 0 | 0 | 0 | 27 | 60 | 0 | 0 | 0 | 0 | 0 | 0 | 0 | 0
521 | 0 | 522 | 0 | 1 | 200 | 273 | 27 | 59 | 60 | 28 | 0 | 0 | 0 | 0 | 0 | 0 | 27 | 60 | 28 | 0 | 0 | 0 | 0 | 0 | 0 | 0
522 | 0 | 523 | 0 | 1 | 200 | 270 | 27 | 59 | 60 | 0 | 0 | 0 | 0 | 0 | 0 | 0 | 27 | 60 | 0 | 0 | 0 | 0 | 0 | 0 | 0 | 0
523 | 0 | 524 | 0 | 1 | 200 | 277 | 27 | 59 | 60 | 0 | 0 | 0 | 0 | 0 | 0 | 0 | 27 | 60 | 0 | 0 | 0 | 0 | 0 | 0 | 0 | 0
524 | 0 | 525 | 0 | 1 | 200 | 280 | 27 | 59 | 60 | 0 | 0 | 0 | 0 | 0 | 0 | 0 | 27 | 60 | 0 | 0 | 0 | 0 | 0 | 0 | 0 | 0
525 | 0 | 526 | 0 | 1 | 200 | 280 | 27 | 59 | 60 | 28 | 0 | 0 | 0 | 0 | 0 | 0 | 27 | 60 | 0 | 0 | 0 | 0 | 0 | 0 | 0 | 0
526 | 0 | 527 | 0 | 1 | 200 | 280 | 27 | 59 | 60 | 28 | 0 | 0 | 0 | 0 | 0 | 0 | 27 | 60 | 0 | 0 | 0 | 0 | 0 | 0 | 0 | 0
527 | 0 | 528 | 0 | 1 | 200 | 291 | 27 | 28 | 59 | 0 | 0 | 0 | 0 | 0 | 0 | 0 | 27 | 60 | 0 | 0 | 0 | 0 | 0 | 0 | 0 | 0
528 | 0 | 529 | 0 | 1 | 200 | 288 | 27 | 49 | 60 | 0 | 0 | 0 | 0 | 0 | 0 | 0 | 27 | 60 | 0 | 0 | 0 | 0 | 0 | 0 | 0 | 0
529 | 0 | 530 | 0 | 1 | 200 | 293 | 27 | 49 | 60 | 0 | 0 | 0 | 0 | 0 | 0 | 0 | 27 | 60 | 0 | 0 | 0 | 0 | 0 | 0 | 0 | 0
530 | 0 | 531 | 0 | 1 | 200 | 277 | 27 | 33 | 49 | 0 | 0 | 0 | 0 | 0 | 0 | 0 | 27 | 33 | 0 | 0 | 0 | 0 | 0 | 0 | 0 | 0
531 | 0 | 531 | 143 | 1 | 200 | 272 | 27 | 33 | 49 | 0 | 0 | 0 | 0 | 0 | 0 | 0 | 27 | 33 | 0 | 0 | 0 | 0 | 0 | 0 | 0 | 0
Note on A1: Адрес начала участка - километр
Note on B1: Адрес начала участка - метр (приращение)
Note on C1: Адрес конца участка - километр
Note on D1: Адрес конца участка - метр (приращение)
Note on E1: Код конструкции дорожной одежды
Note on F1: Требуемый модуль упругости
Note on G1: Фактический модуль упругости
Note on H1: Код дефекта состояния покрытия - прямо
Note on I1: Код дефекта состояния покрытия - прямо
Note on J1: Код дефекта состояния покрытия - прямо
Note on K1: Код дефекта состояния покрытия - прямо
Note on L1: Код дефекта состояния покрытия - прямо
Note on M1: Код дефекта состояния покрытия - прямо
Note on N1: Код дефекта состояния покрытия - прямо
Note on O1: Код дефекта состояния покрытия - прямо
Note on P1: Код дефекта состояния покрытия - прямо
Note on Q1: Код дефекта состояния покрытия - прямо
Note on R1: Код дефекта состояния покрытия - обратно
Note on S1: Код дефекта состояния покрытия - обратно
Note on T1: Код дефекта состояния покрытия - обратно
Note on U1: Код дефекта состояния покрытия - обратно
Note on V1: Код дефекта состояния покрытия - обратно
Note on W1: Код дефекта состояния покрытия - обратно
Note on X1: Код дефекта состояния покрытия - обратно
Note on Y1: Код дефекта состояния покрытия - обратно
Note on Z1: Код дефекта состояния покрытия - обратно
Note on AA1: Код дефекта состояния покрытия - обратно

## Настройки (hidden)
AssessmentCoating

## Лист2 (hidden)
41 - поперечные одиноч.трещины (расст.между трещ. > 20 м)
42 - поперечные одиноч.трещины (расст. между трещ. 10-20 м)
43 - поперечные редкие трещины (расст. между трещ. 8-10 м)
44 - поперечные редкие трещины (расст. между ними 6-8 м)
45 - поперечные редкие трещины (расст. между ними 4-6 м)
46 - поперечные частые трещины (расст. между ними 3-4 м)
47 - поперечные частые трещины (расст. между ними 2-3 м)
48 - поперечные частые трещины (расст. между ними 1-2 м)
49 - продольные центральные трещины
51 - поперечные одиноч.трещины (расст.между трещ. > 20 м)
52 - поперечные одиноч.трещины (расст. между трещ. 10-20 м)
53 - поперечные редкие трещины (расст. между трещ. 8-10 м)
54 - поперечные редкие трещины (расст. между ними 6-8 м)
55 - поперечные редкие трещины (расст. между ними 4-6 м)
56 - поперечные частые трещины (расст. между ними 3-4 м)
57 - поперечные частые трещины (расст. между ними 2-3 м)
58 - поперечные частые трещины (расст. между ними 1-2 м)
59 - продольные центральные трещины
10 - продольные боковые трещины
11 - сетка трещин с крупными ячейками (сторона ячейки 0.5-1 м)
12 - сетка трещин с мелкими ячейками (сторона ячейки < 0.5 м)
13 - "крокодиловая кожа"
14 - сетка волосяных трещин
15 - просадки (пучины) при относ.площади просадок 10%-20%
16 - просадки (пучины) при относ.площади просадок 20%-50%
17 - просадки (пучины) при относ.площади просадок > 50%
18 - одиночные выбоины (расст. между выбоинами вдоль дороги >20 м)
19 - отдел. выбоины (расст. между выбоинами вдоль дороги 10-20 м)
20 - редкие выбоины (расст. между выбоинами вдоль дороги 4-10 м)
21 - частые выбоины (расст. между выбоинами вдоль дороги < 4 м)
22 - разрушение кромки покрытия
23 - поперечные волны, сдвиги
24 - проломы д.о(вскрывшиеся пучины)
25 - проломы д.о(вскрывшиеся пучины) при относительной площади просадок 10% -30%
26 - проломы д.о(вскрывшиеся пучины) при относительной площади просадок более 30%
27 - шелушение, выкрашивание
28 - неровности, связанные с ямочным ремонтом и заделкой трещин
29 - разрушение поперечных и продольных швов
30 - ступеньки в швах
31 - перекос плит
32 - скол углов плит
33 - пылимость покрытия
60 - колейность при средней глубине колеи <=4 мм
61 - колейность при средней глубине колеи 5-7 мм
62 - колейность при средней глубине колеи 8-9 мм
63 - колейность при средней глубине колеи 10-12 мм
64 - колейность при средней глубине колеи 13-17 мм
65 - колейность при средней глубине колеи 18-20 мм
66 - колейность при средней глубине колеи 21-27 мм
67 - колейность при средней глубине колеи 28-30 мм
68 - колейность при средней глубине колеи 31-40 мм
69 - колейность при средней глубине колеи 41-45 мм
70 - колейность при средней глубине колеи 46-50 мм
71 - колейность при средней глубине колеи 51-70 мм
72 - колейность при средней глубине колеи 71-83 мм
73 - колейность при средней глубине колеи >=84 мм
74 - Густая сетка трещин на площади до 10 м2
75 - Сетка трещин на площади более 10 м2 при относительной площади, занимаемой сеткой, 30 -10 %
76 - То же 60 - 30 %
77 - То же 90 - 60 %
78 - Карты заделанных выбоин, залитые трещины

## Лист3 (hidden)
1 - капитальные
2 - капитальные дорожные одежды с ц/б основанием и а/б покрытием
3 - капитальные дорожные одежды с ц/б покрытием
4 - переходные нежесткие дорожные одежды
5 - облегченные нежесткие и полужесткие дорожные одежды
6 - низшие (грунтовые)