## Лист1
LocationStartKM | LocationStartM | LocationEndKM | LocationEndM | CodeConstruction | RequiredElasticity | ActualElasticity | CodeConditionCoverR1 | CodeConditionCoverR2 | CodeConditionCoverR3 | CodeConditionCoverR4 | CodeConditionCoverR5 | CodeConditionCoverR6 | CodeConditionCoverR7 | CodeConditionCoverR8 | CodeConditionCoverR9 | CodeConditionCoverR10 | CodeConditionCoverB1 | CodeConditionCoverB2 | CodeConditionCoverB3 | CodeConditionCoverB4 | CodeConditionCoverB5 | CodeConditionCoverB6 | CodeConditionCoverB7 | CodeConditionCoverB8 | CodeConditionCoverB9 | CodeConditionCoverB10
Местоположение начала участка км | Местоположение начала участка м | Местоположение конца участка км | Местоположение конца участка м | Код конструкции дорожной одежды | Требуемый модуль упругости | Фактический модуль упругости | прямой ход R1 | прямой ход R2 | прямой ходR3 | прямой ход R4 | прямой ход R5 | прямой ход R6 | прямой ход R7 | прямой ходR8 | прямой ход R9 | прямой ход R10 | обратный ход B1 | обратный ход B2 | обратный ход B3 | обратный ход B4 | обратный ходB5 | обратный ход B6 | обратный ход B7 | обратный ход B8 | обратный ходB9 | обратный ход B10
0 | 335 | 0 | 487 | 1 | 220 | 280 | 61 | 0 | 0 | 0 | 0 | 0 | 0 | 0 | 0 | 0 | 61 | 0 | 0 | 0 | 0 | 0 | 0 | 0 | 0 | 0
0 | 487 | 0 | 889 | 1 | 220 | 280 | 61 | 0 | 0 | 0 | 0 | 0 | 0 | 0 | 0 | 0 | 61 | 0 | 0 | 0 | 0 | 0 | 0 | 0 | 0 | 0
0 | 889 | 1 | 0 | 1 | 220 | 280 | 61 | 0 | 0 | 0 | 0 | 0 | 0 | 0 | 0 | 0 | 61 | 0 | 0 | 0 | 0 | 0 | 0 | 0 | 0 | 0
1 | 0 | 2 | 0 | 1 | 220 | 280 | 61 | 0 | 0 | 0 | 0 | 0 | 0 | 0 | 0 | 0 | 61 | 0 | 0 | 0 | 0 | 0 | 0 | 0 | 0 | 0
2 | 0 | 3 | 0 | 1 | 220 | 280 | 61 | 0 | 0 | 0 | 0 | 0 | 0 | 0 | 0 | 0 | 61 | 0 | 0 | 0 | 0 | 0 | 0 | 0 | 0 | 0
3 | 0 | 4 | 0 | 1 | 220 | 280 | 61 | 0 | 0 | 0 | 0 | 0 | 0 | 0 | 0 | 0 | 61 | 0 | 0 | 0 | 0 | 0 | 0 | 0 | 0 | 0
4 | 0 | 5 | 0 | 1 | 220 | 280 | 61 | 27 | 0 | 0 | 0 | 0 | 0 | 0 | 0 | 0 | 61 | 27 | 0 | 0 | 0 | 0 | 0 | 0 | 0 | 0
5 | 0 | 6 | 0 | 1 | 220 | 280 | 61 | 27 | 0 | 0 | 0 | 0 | 0 | 0 | 0 | 0 | 61 | 27 | 0 | 0 | 0 | 0 | 0 | 0 | 0 | 0
6 | 0 | 7 | 0 | 1 | 220 | 280 | 61 | 27 | 0 | 0 | 0 | 0 | 0 | 0 | 0 | 0 | 61 | 27 | 0 | 0 | 0 | 0 | 0 | 0 | 0 | 0
7 | 0 | 8 | 0 | 1 | 220 | 280 | 61 | 27 | 0 | 0 | 0 | 0 | 0 | 0 | 0 | 0 | 61 | 27 | 0 | 0 | 0 | 0 | 0 | 0 | 0 | 0
8 | 0 | 9 | 0 | 1 | 220 | 280 | 61 | 27 | 0 | 0 | 0 | 0 | 0 | 0 | 0 | 0 | 61 | 27 | 0 | 0 | 0 | 0 | 0 | 0 | 0 | 0
9 | 0 | 9 | 50 | 1 | 220 | 280 | 61 | 27 | 0 | 0 | 0 | 0 | 0 | 0 | 0 | 0 | 61 | 27 | 0 | 0 | 0 | 0 | 0 | 0 | 0 | 0
9 | 50 | 10 | 0 | 1 | 220 | 280 | 61 | 27 | 49 | 0 | 0 | 0 | 0 | 0 | 0 | 0 | 61 | 27 | 0 | 0 | 0 | 0 | 0 | 0 | 0 | 0
10 | 0 | 11 | 0 | 1 | 220 | 280 | 61 | 27 | 0 | 0 | 0 | 0 | 0 | 0 | 0 | 0 | 61 | 27 | 0 | 0 | 0 | 0 | 0 | 0 | 0 | 0
11 | 0 | 11 | 321 | 1 | 220 | 280 | 61 | 27 | 0 | 0 | 0 | 0 | 0 | 0 | 0 | 0 | 61 | 27 | 0 | 0 | 0 | 0 | 0 | 0 | 0 | 0
11 | 321 | 12 | 0 | 1 | 220 | 280 | 61 | 27 | 0 | 0 | 0 | 0 | 0 | 0 | 0 | 0 | 61 | 27 | 0 | 0 | 0 | 0 | 0 | 0 | 0 | 0
12 | 0 | 13 | 0 | 1 | 220 | 280 | 61 | 27 | 0 | 0 | 0 | 0 | 0 | 0 | 0 | 0 | 61 | 27 | 0 | 0 | 0 | 0 | 0 | 0 | 0 | 0
13 | 0 | 14 | 0 | 1 | 220 | 280 | 61 | 27 | 0 | 0 | 0 | 0 | 0 | 0 | 0 | 0 | 61 | 27 | 0 | 0 | 0 | 0 | 0 | 0 | 0 | 0
14 | 0 | 14 | 805 | 1 | 220 | 280 | 61 | 27 | 0 | 0 | 0 | 0 | 0 | 0 | 0 | 0 | 61 | 27 | 0 | 0 | 0 | 0 | 0 | 0 | 0 | 0
14 | 805 | 14 | 955 | 1 | 220 | 280 | 61 | 27 | 0 | 0 | 0 | 0 | 0 | 0 | 0 | 0 | 61 | 27 | 0 | 0 | 0 | 0 | 0 | 0 | 0 | 0
14 | 955 | 15 | 0 | 1 | 220 | 280 | 61 | 27 | 0 | 0 | 0 | 0 | 0 | 0 | 0 | 0 | 61 | 27 | 0 | 0 | 0 | 0 | 0 | 0 | 0 | 0
15 | 0 | 15 | 253 | 1 | 220 | 280 | 61 | 27 | 0 | 0 | 0 | 0 | 0 | 0 | 0 | 0 | 61 | 27 | 0 | 0 | 0 | 0 | 0 | 0 | 0 | 0
15 | 253 | 15 | 705 | 1 | 220 | 280 | 61 | 27 | 0 | 0 | 0 | 0 | 0 | 0 | 0 | 0 | 61 | 27 | 0 | 0 | 0 | 0 | 0 | 0 | 0 | 0
15 | 705 | 16 | 0 | 1 | 220 | 280 | 61 | 27 | 0 | 0 | 0 | 0 | 0 | 0 | 0 | 0 | 61 | 27 | 0 | 0 | 0 | 0 | 0 | 0 | 0 | 0
16 | 0 | 17 | 0 | 1 | 220 | 280 | 61 | 27 | 0 | 0 | 0 | 0 | 0 | 0 | 0 | 0 | 61 | 27 | 0 | 0 | 0 | 0 | 0 | 0 | 0 | 0
17 | 0 | 18 | 0 | 1 | 220 | 280 | 61 | 27 | 0 | 0 | 0 | 0 | 0 | 0 | 0 | 0 | 61 | 27 | 0 | 0 | 0 | 0 | 0 | 0 | 0 | 0
18 | 0 | 19 | 0 | 1 | 220 | 280 | 61 | 27 | 0 | 0 | 0 | 0 | 0 | 0 | 0 | 0 | 61 | 27 | 0 | 0 | 0 | 0 | 0 | 0 | 0 | 0
19 | 0 | 20 | 0 | 1 | 220 | 280 | 61 | 27 | 0 | 0 | 0 | 0 | 0 | 0 | 0 | 0 | 61 | 27 | 0 | 0 | 0 | 0 | 0 | 0 | 0 | 0
20 | 0 | 21 | 0 | 1 | 220 | 280 | 61 | 27 | 0 | 0 | 0 | 0 | 0 | 0 | 0 | 0 | 61 | 27 | 0 | 0 | 0 | 0 | 0 | 0 | 0 | 0
21 | 0 | 22 | 0 | 1 | 220 | 280 | 61 | 27 | 0 | 0 | 0 | 0 | 0 | 0 | 0 | 0 | 61 | 27 | 0 | 0 | 0 | 0 | 0 | 0 | 0 | 0
22 | 0 | 23 | 0 | 1 | 220 | 280 | 61 | 27 | 0 | 0 | 0 | 0 | 0 | 0 | 0 | 0 | 61 | 27 | 0 | 0 | 0 | 0 | 0 | 0 | 0 | 0
23 | 0 | 24 | 0 | 1 | 220 | 280 | 61 | 27 | 0 | 0 | 0 | 0 | 0 | 0 | 0 | 0 | 61 | 27 | 0 | 0 | 0 | 0 | 0 | 0 | 0 | 0
24 | 0 | 25 | 0 | 1 | 220 | 280 | 61 | 27 | 30 | 0 | 0 | 0 | 0 | 0 | 0 | 0 | 61 | 27 | 30 | 0 | 0 | 0 | 0 | 0 | 0 | 0
25 | 0 | 26 | 0 | 1 | 220 | 280 | 61 | 27 | 30 | 59 | 0 | 0 | 0 | 0 | 0 | 0 | 61 | 27 | 30 | 59 | 0 | 0 | 0 | 0 | 0 | 0
26 | 0 | 27 | 0 | 1 | 220 | 280 | 61 | 27 | 59 | 0 | 0 | 0 | 0 | 0 | 0 | 0 | 61 | 27 | 59 | 0 | 0 | 0 | 0 | 0 | 0 | 0
27 | 0 | 28 | 0 | 1 | 220 | 280 | 61 | 0 | 0 | 0 | 0 | 0 | 0 | 0 | 0 | 0 | 61 | 0 | 0 | 0 | 0 | 0 | 0 | 0 | 0 | 0
28 | 0 | 29 | 0 | 1 | 220 | 280 | 61 | 0 | 0 | 0 | 0 | 0 | 0 | 0 | 0 | 0 | 61 | 0 | 0 | 0 | 0 | 0 | 0 | 0 | 0 | 0
29 | 0 | 30 | 0 | 1 | 220 | 280 | 61 | 0 | 0 | 0 | 0 | 0 | 0 | 0 | 0 | 0 | 61 | 0 | 0 | 0 | 0 | 0 | 0 | 0 | 0 | 0
30 | 0 | 31 | 0 | 1 | 220 | 280 | 61 | 0 | 0 | 0 | 0 | 0 | 0 | 0 | 0 | 0 | 61 | 0 | 0 | 0 | 0 | 0 | 0 | 0 | 0 | 0
31 | 0 | 32 | 0 | 1 | 220 | 280 | 61 | 0 | 0 | 0 | 0 | 0 | 0 | 0 | 0 | 0 | 61 | 0 | 0 | 0 | 0 | 0 | 0 | 0 | 0 | 0
32 | 0 | 33 | 0 | 1 | 220 | 280 | 61 | 0 | 0 | 0 | 0 | 0 | 0 | 0 | 0 | 0 | 61 | 0 | 0 | 0 | 0 | 0 | 0 | 0 | 0 | 0
33 | 0 | 34 | 0 | 1 | 220 | 280 | 61 | 0 | 0 | 0 | 0 | 0 | 0 | 0 | 0 | 0 | 61 | 0 | 0 | 0 | 0 | 0 | 0 | 0 | 0 | 0
34 | 0 | 35 | 0 | 1 | 220 | 280 | 61 | 0 | 0 | 0 | 0 | 0 | 0 | 0 | 0 | 0 | 61 | 0 | 0 | 0 | 0 | 0 | 0 | 0 | 0 | 0
35 | 0 | 36 | 0 | 1 | 220 | 280 | 60 | 0 | 0 | 0 | 0 | 0 | 0 | 0 | 0 | 0 | 60 | 0 | 0 | 0 | 0 | 0 | 0 | 0 | 0 | 0
36 | 0 | 37 | 0 | 1 | 220 | 280 | 61 | 0 | 0 | 0 | 0 | 0 | 0 | 0 | 0 | 0 | 61 | 0 | 0 | 0 | 0 | 0 | 0 | 0 | 0 | 0
37 | 0 | 38 | 0 | 1 | 220 | 280 | 61 | 0 | 0 | 0 | 0 | 0 | 0 | 0 | 0 | 0 | 61 | 0 | 0 | 0 | 0 | 0 | 0 | 0 | 0 | 0
38 | 0 | 39 | 0 | 1 | 220 | 280 | 61 | 30 | 0 | 0 | 0 | 0 | 0 | 0 | 0 | 0 | 61 | 30 | 0 | 0 | 0 | 0 | 0 | 0 | 0 | 0
39 | 0 | 40 | 0 | 1 | 220 | 280 | 61 | 0 | 0 | 0 | 0 | 0 | 0 | 0 | 0 | 0 | 61 | 0 | 0 | 0 | 0 | 0 | 0 | 0 | 0 | 0
40 | 0 | 41 | 0 | 1 | 220 | 280 | 60 | 0 | 0 | 0 | 0 | 0 | 0 | 0 | 0 | 0 | 60 | 0 | 0 | 0 | 0 | 0 | 0 | 0 | 0 | 0
41 | 0 | 42 | 0 | 1 | 220 | 280 | 60 | 30 | 0 | 0 | 0 | 0 | 0 | 0 | 0 | 0 | 60 | 30 | 0 | 0 | 0 | 0 | 0 | 0 | 0 | 0
42 | 0 | 43 | 0 | 1 | 220 | 280 | 60 | 0 | 0 | 0 | 0 | 0 | 0 | 0 | 0 | 0 | 60 | 0 | 0 | 0 | 0 | 0 | 0 | 0 | 0 | 0
43 | 0 | 44 | 0 | 1 | 220 | 280 | 60 | 0 | 0 | 0 | 0 | 0 | 0 | 0 | 0 | 0 | 60 | 0 | 0 | 0 | 0 | 0 | 0 | 0 | 0 | 0
44 | 0 | 45 | 0 | 1 | 220 | 280 | 60 | 49 | 0 | 0 | 0 | 0 | 0 | 0 | 0 | 0 | 60 | 0 | 0 | 0 | 0 | 0 | 0 | 0 | 0 | 0
45 | 0 | 46 | 0 | 1 | 220 | 280 | 60 | 0 | 0 | 0 | 0 | 0 | 0 | 0 | 0 | 0 | 60 | 0 | 0 | 0 | 0 | 0 | 0 | 0 | 0 | 0
46 | 0 | 47 | 0 | 1 | 220 | 280 | 60 | 0 | 0 | 0 | 0 | 0 | 0 | 0 | 0 | 0 | 60 | 0 | 0 | 0 | 0 | 0 | 0 | 0 | 0 | 0
47 | 0 | 48 | 0 | 1 | 220 | 280 | 60 | 27 | 0 | 0 | 0 | 0 | 0 | 0 | 0 | 0 | 60 | 0 | 0 | 0 | 0 | 0 | 0 | 0 | 0 | 0
48 | 0 | 49 | 0 | 1 | 220 | 280 | 60 | 27 | 49 | 0 | 0 | 0 | 0 | 0 | 0 | 0 | 60 | 27 | 0 | 0 | 0 | 0 | 0 | 0 | 0 | 0
49 | 0 | 50 | 0 | 1 | 220 | 280 | 60 | 49 | 0 | 0 | 0 | 0 | 0 | 0 | 0 | 0 | 60 | 0 | 0 | 0 | 0 | 0 | 0 | 0 | 0 | 0
50 | 0 | 51 | 0 | 1 | 220 | 280 | 60 | 0 | 0 | 0 | 0 | 0 | 0 | 0 | 0 | 0 | 60 | 0 | 0 | 0 | 0 | 0 | 0 | 0 | 0 | 0
51 | 0 | 52 | 0 | 1 | 220 | 280 | 60 | 0 | 0 | 0 | 0 | 0 | 0 | 0 | 0 | 0 | 60 | 0 | 0 | 0 | 0 | 0 | 0 | 0 | 0 | 0
52 | 0 | 53 | 0 | 1 | 220 | 280 | 60 | 0 | 0 | 0 | 0 | 0 | 0 | 0 | 0 | 0 | 60 | 0 | 0 | 0 | 0 | 0 | 0 | 0 | 0 | 0
53 | 0 | 54 | 0 | 1 | 220 | 280 | 60 | 27 | 0 | 0 | 0 | 0 | 0 | 0 | 0 | 0 | 60 | 27 | 0 | 0 | 0 | 0 | 0 | 0 | 0 | 0
54 | 0 | 55 | 0 | 1 | 220 | 280 | 60 | 41 | 27 | 0 | 0 | 0 | 0 | 0 | 0 | 0 | 60 | 27 | 0 | 0 | 0 | 0 | 0 | 0 | 0 | 0
55 | 0 | 56 | 0 | 1 | 220 | 280 | 60 | 27 | 0 | 0 | 0 | 0 | 0 | 0 | 0 | 0 | 60 | 27 | 0 | 0 | 0 | 0 | 0 | 0 | 0 | 0
56 | 0 | 57 | 0 | 1 | 220 | 280 | 60 | 27 | 0 | 0 | 0 | 0 | 0 | 0 | 0 | 0 | 60 | 27 | 0 | 0 | 0 | 0 | 0 | 0 | 0 | 0
57 | 0 | 58 | 0 | 1 | 220 | 280 | 60 | 27 | 0 | 0 | 0 | 0 | 0 | 0 | 0 | 0 | 60 | 27 | 0 | 0 | 0 | 0 | 0 | 0 | 0 | 0
58 | 0 | 59 | 0 | 1 | 220 | 280 | 60 | 27 | 0 | 0 | 0 | 0 | 0 | 0 | 0 | 0 | 60 | 27 | 0 | 0 | 0 | 0 | 0 | 0 | 0 | 0
59 | 0 | 60 | 0 | 1 | 220 | 228 | 60 | 27 | 0 | 0 | 0 | 0 | 0 | 0 | 0 | 0 | 60 | 27 | 0 | 0 | 0 | 0 | 0 | 0 | 0 | 0
60 | 0 | 60 | 50 | 1 | 220 | 267 | 60 | 27 | 0 | 0 | 0 | 0 | 0 | 0 | 0 | 0 | 60 | 27 | 0 | 0 | 0 | 0 | 0 | 0 | 0 | 0
60 | 50 | 60 | 80 | 1 | 220 | 267 | 60 | 27 | 0 | 0 | 0 | 0 | 0 | 0 | 0 | 0 | 60 | 27 | 0 | 0 | 0 | 0 | 0 | 0 | 0 | 0
60 | 80 | 61 | 0 | 1 | 220 | 267 | 60 | 27 | 0 | 0 | 0 | 0 | 0 | 0 | 0 | 0 | 60 | 27 | 0 | 0 | 0 | 0 | 0 | 0 | 0 | 0
61 | 0 | 61 | 745 | 1 | 220 | 257 | 60 | 27 | 0 | 0 | 0 | 0 | 0 | 0 | 0 | 0 | 60 | 27 | 0 | 0 | 0 | 0 | 0 | 0 | 0 | 0
61 | 745 | 62 | 0 | 1 | 220 | 257 | 60 | 27 | 0 | 0 | 0 | 0 | 0 | 0 | 0 | 0 | 60 | 27 | 0 | 0 | 0 | 0 | 0 | 0 | 0 | 0
62 | 0 | 63 | 0 | 1 | 220 | 238 | 60 | 27 | 0 | 0 | 0 | 0 | 0 | 0 | 0 | 0 | 60 | 27 | 0 | 0 | 0 | 0 | 0 | 0 | 0 | 0
63 | 0 | 64 | 0 | 1 | 220 | 239 | 60 | 27 | 0 | 0 | 0 | 0 | 0 | 0 | 0 | 0 | 60 | 27 | 0 | 0 | 0 | 0 | 0 | 0 | 0 | 0
64 | 0 | 65 | 0 | 1 | 220 | 221 | 60 | 27 | 0 | 0 | 0 | 0 | 0 | 0 | 0 | 0 | 60 | 27 | 0 | 0 | 0 | 0 | 0 | 0 | 0 | 0
65 | 0 | 66 | 0 | 1 | 220 | 221 | 60 | 27 | 0 | 0 | 0 | 0 | 0 | 0 | 0 | 0 | 60 | 27 | 0 | 0 | 0 | 0 | 0 | 0 | 0 | 0
66 | 0 | 67 | 0 | 1 | 220 | 221 | 60 | 27 | 0 | 0 | 0 | 0 | 0 | 0 | 0 | 0 | 60 | 27 | 0 | 0 | 0 | 0 | 0 | 0 | 0 | 0
67 | 0 | 68 | 0 | 1 | 220 | 267 | 60 | 27 | 0 | 0 | 0 | 0 | 0 | 0 | 0 | 0 | 60 | 27 | 0 | 0 | 0 | 0 | 0 | 0 | 0 | 0
68 | 0 | 69 | 0 | 1 | 220 | 201 | 60 | 27 | 0 | 0 | 0 | 0 | 0 | 0 | 0 | 0 | 60 | 27 | 0 | 0 | 0 | 0 | 0 | 0 | 0 | 0
69 | 0 | 70 | 0 | 1 | 220 | 189 | 60 | 27 | 0 | 0 | 0 | 0 | 0 | 0 | 0 | 0 | 60 | 27 | 0 | 0 | 0 | 0 | 0 | 0 | 0 | 0
70 | 0 | 71 | 0 | 1 | 220 | 178 | 60 | 27 | 0 | 0 | 0 | 0 | 0 | 0 | 0 | 0 | 60 | 27 | 0 | 0 | 0 | 0 | 0 | 0 | 0 | 0
71 | 0 | 72 | 0 | 1 | 220 | 238 | 60 | 27 | 0 | 0 | 0 | 0 | 0 | 0 | 0 | 0 | 60 | 27 | 0 | 0 | 0 | 0 | 0 | 0 | 0 | 0
72 | 0 | 73 | 0 | 1 | 220 | 194 | 60 | 27 | 0 | 0 | 0 | 0 | 0 | 0 | 0 | 0 | 60 | 27 | 0 | 0 | 0 | 0 | 0 | 0 | 0 | 0
73 | 0 | 74 | 0 | 1 | 220 | 192 | 60 | 27 | 0 | 0 | 0 | 0 | 0 | 0 | 0 | 0 | 60 | 27 | 0 | 0 | 0 | 0 | 0 | 0 | 0 | 0
74 | 0 | 74 | 1000 | 1 | 220 | 216 | 61 | 27 | 28 | 0 | 0 | 0 | 0 | 0 | 0 | 0 | 60 | 27 | 0 | 0 | 0 | 0 | 0 | 0 | 0 | 0
74 | 1000 | 74 | 630 | 1 | 220 | 194 | 61 | 27 | 28 | 0 | 0 | 0 | 0 | 0 | 0 | 0 | 61 | 27 | 0 | 0 | 0 | 0 | 0 | 0 | 0 | 0
Note on A1: Адрес начала участка - километр
Note on B1: Адрес начала участка - метр (приращение)
Note on C1: Адрес конца участка - километр
Note on D1: Адрес конца участка - метр (приращение)
Note on E1: Код конструкции дорожной одежды
Note on F1: Требуемый модуль упругости
Note on G1: Фактический модуль упругости
Note on H1: Код дефекта состояния покрытия - прямо
Note on I1: Код дефекта состояния покрытия - прямо
Note on J1: Код дефекта состояния покрытия - прямо
Note on K1: Код дефекта состояния покрытия - прямо
Note on L1: Код дефекта состояния покрытия - прямо
Note on M1: Код дефекта состояния покрытия - прямо
Note on N1: Код дефекта состояния покрытия - прямо
Note on O1: Код дефекта состояния покрытия - прямо
Note on P1: Код дефекта состояния покрытия - прямо
Note on Q1: Код дефекта состояния покрытия - прямо
Note on R1: Код дефекта состояния покрытия - обратно
Note on S1: Код дефекта состояния покрытия - обратно
Note on T1: Код дефекта состояния покрытия - обратно
Note on U1: Код дефекта состояния покрытия - обратно
Note on V1: Код дефекта состояния покрытия - обратно
Note on W1: Код дефекта состояния покрытия - обратно
Note on X1: Код дефекта состояния покрытия - обратно
Note on Y1: Код дефекта состояния покрытия - обратно
Note on Z1: Код дефекта состояния покрытия - обратно
Note on AA1: Код дефекта состояния покрытия - обратно

## Настройки (hidden)
AssessmentCoating

## Лист2 (hidden)
41 - поперечные одиноч.трещины (расст.между трещ. > 20 м)
42 - поперечные одиноч.трещины (расст. между трещ. 10-20 м)
43 - поперечные редкие трещины (расст. между трещ. 8-10 м)
44 - поперечные редкие трещины (расст. между ними 6-8 м)
45 - поперечные редкие трещины (расст. между ними 4-6 м)
46 - поперечные частые трещины (расст. между ними 3-4 м)
47 - поперечные частые трещины (расст. между ними 2-3 м)
48 - поперечные частые трещины (расст. между ними 1-2 м)
49 - продольные центральные трещины
51 - поперечные одиноч.трещины (расст.между трещ. > 20 м)
52 - поперечные одиноч.трещины (расст. между трещ. 10-20 м)
53 - поперечные редкие трещины (расст. между трещ. 8-10 м)
54 - поперечные редкие трещины (расст. между ними 6-8 м)
55 - поперечные редкие трещины (расст. между ними 4-6 м)
56 - поперечные частые трещины (расст. между ними 3-4 м)
57 - поперечные частые трещины (расст. между ними 2-3 м)
58 - поперечные частые трещины (расст. между ними 1-2 м)
59 - продольные центральные трещины
10 - продольные боковые трещины
11 - сетка трещин с крупными ячейками (сторона ячейки 0.5-1 м)
12 - сетка трещин с мелкими ячейками (сторона ячейки < 0.5 м)
13 - "крокодиловая кожа"
14 - сетка волосяных трещин
15 - просадки (пучины) при относ.площади просадок 10%-20%
16 - просадки (пучины) при относ.площади просадок 20%-50%
17 - просадки (пучины) при относ.площади просадок > 50%
18 - одиночные выбоины (расст. между выбоинами вдоль дороги >20 м)
19 - отдел. выбоины (расст. между выбоинами вдоль дороги 10-20 м)
20 - редкие выбоины (расст. между выбоинами вдоль дороги 4-10 м)
21 - частые выбоины (расст. между выбоинами вдоль дороги < 4 м)
22 - разрушение кромки покрытия
23 - поперечные волны, сдвиги
24 - проломы д.о(вскрывшиеся пучины)
25 - проломы д.о(вскрывшиеся пучины) при относительной площади просадок 10% -30%
26 - проломы д.о(вскрывшиеся пучины) при относительной площади просадок более 30%
27 - шелушение, выкрашивание
28 - неровности, связанные с ямочным ремонтом и заделкой трещин
29 - разрушение поперечных и продольных швов
30 - ступеньки в швах
31 - перекос плит
32 - скол углов плит
33 - пылимость покрытия
60 - колейность при средней глубине колеи <=4 мм
61 - колейность при средней глубине колеи 5-7 мм
62 - колейность при средней глубине колеи 8-9 мм
63 - колейность при средней глубине колеи 10-12 мм
64 - колейность при средней глубине колеи 13-17 мм
65 - колейность при средней глубине колеи 18-20 мм
66 - колейность при средней глубине колеи 21-27 мм
67 - колейность при средней глубине колеи 28-30 мм
68 - колейность при средней глубине колеи 31-40 мм
69 - колейность при средней глубине колеи 41-45 мм
70 - колейность при средней глубине колеи 46-50 мм
71 - колейность при средней глубине колеи 51-70 мм
72 - колейность при средней глубине колеи 71-83 мм
73 - колейность при средней глубине колеи >=84 мм
74 - Густая сетка трещин на площади до 10 м2
75 - Сетка трещин на площади более 10 м2 при относительной площади, занимаемой сеткой, 30 -10 %
76 - То же 60 - 30 %
77 - То же 90 - 60 %
78 - Карты заделанных выбоин, залитые трещины

## Лист3 (hidden)
1 - капитальные
2 - капитальные дорожные одежды с ц/б основанием и а/б покрытием
3 - капитальные дорожные одежды с ц/б покрытием
4 - переходные нежесткие дорожные одежды
5 - облегченные нежесткие и полужесткие дорожные одежды
6 - низшие (грунтовые)