## Лист1
LocationStartKM | LocationStartM | LocationEndKM | LocationEndM | CodeConstruction | RequiredElasticity | ActualElasticity | CodeConditionCoverR1 | CodeConditionCoverR2 | CodeConditionCoverR3 | CodeConditionCoverR4 | CodeConditionCoverR5 | CodeConditionCoverR6 | CodeConditionCoverR7 | CodeConditionCoverR8 | CodeConditionCoverR9 | CodeConditionCoverR10 | CodeConditionCoverB1 | CodeConditionCoverB2 | CodeConditionCoverB3 | CodeConditionCoverB4 | CodeConditionCoverB5 | CodeConditionCoverB6 | CodeConditionCoverB7 | CodeConditionCoverB8 | CodeConditionCoverB9 | CodeConditionCoverB10
Местоположение начала участка км | Местоположение начала участка м | Местоположение конца участка км | Местоположение конца участка м | Код конструкции дорожной одежды | Требуемый модуль упругости | Фактический модуль упругости | прямой ход R1 | прямой ход R2 | прямой ходR3 | прямой ход R4 | прямой ход R5 | прямой ход R6 | прямой ход R7 | прямой ходR8 | прямой ход R9 | прямой ход R10 | обратный ход B1 | обратный ход B2 | обратный ход B3 | обратный ход B4 | обратный ходB5 | обратный ход B6 | обратный ход B7 | обратный ход B8 | обратный ходB9 | обратный ход B10
47 | 571 | 47 | 636 | 1 | 276 | 247 | 27 | 61 | 0 | 0 | 0 | 0 | 0 | 0 | 0 | 0 | 27 | 61 | 0 | 0 | 0 | 0 | 0 | 0 | 0 | 0
47 | 636 | 48 | 0 | 1 | 276 | 247 | 27 | 61 | 0 | 0 | 0 | 0 | 0 | 0 | 0 | 0 | 27 | 61 | 0 | 0 | 0 | 0 | 0 | 0 | 0 | 0
48 | 0 | 48 | 81 | 1 | 276 | 281 | 27 | 61 | 0 | 0 | 0 | 0 | 0 | 0 | 0 | 0 | 27 | 61 | 0 | 0 | 0 | 0 | 0 | 0 | 0 | 0
48 | 81 | 49 | 0 | 1 | 276 | 247 | 27 | 61 | 0 | 0 | 0 | 0 | 0 | 0 | 0 | 0 | 27 | 61 | 0 | 0 | 0 | 0 | 0 | 0 | 0 | 0
49 | 0 | 50 | 87 | 1 | 276 | 256 | 27 | 61 | 0 | 0 | 0 | 0 | 0 | 0 | 0 | 0 | 27 | 61 | 0 | 0 | 0 | 0 | 0 | 0 | 0 | 0
50 | 87 | 51 | 41 | 1 | 276 | 249 | 27 | 61 | 0 | 0 | 0 | 0 | 0 | 0 | 0 | 0 | 27 | 61 | 0 | 0 | 0 | 0 | 0 | 0 | 0 | 0
51 | 41 | 52 | 47 | 1 | 276 | 268 | 27 | 61 | 0 | 0 | 0 | 0 | 0 | 0 | 0 | 0 | 27 | 61 | 0 | 0 | 0 | 0 | 0 | 0 | 0 | 0
52 | 47 | 52 | 300 | 1 | 276 | 255 | 27 | 61 | 0 | 0 | 0 | 0 | 0 | 0 | 0 | 0 | 27 | 61 | 0 | 0 | 0 | 0 | 0 | 0 | 0 | 0
52 | 300 | 53 | 9 | 1 | 276 | 255 | 27 | 61 | 0 | 0 | 0 | 0 | 0 | 0 | 0 | 0 | 27 | 61 | 0 | 0 | 0 | 0 | 0 | 0 | 0 | 0
53 | 9 | 53 | 100 | 1 | 290 | 269 | 27 | 61 | 0 | 0 | 0 | 0 | 0 | 0 | 0 | 0 | 27 | 61 | 0 | 0 | 0 | 0 | 0 | 0 | 0 | 0
53 | 100 | 53 | 340 | 1 | 290 | 269 | 27 | 61 | 0 | 0 | 0 | 0 | 0 | 0 | 0 | 0 | 27 | 61 | 0 | 0 | 0 | 0 | 0 | 0 | 0 | 0
53 | 340 | 54 | 0 | 1 | 290 | 269 | 27 | 61 | 0 | 0 | 0 | 0 | 0 | 0 | 0 | 0 | 27 | 61 | 0 | 0 | 0 | 0 | 0 | 0 | 0 | 0
54 | 0 | 55 | 1 | 1 | 290 | 286 | 27 | 61 | 0 | 0 | 0 | 0 | 0 | 0 | 0 | 0 | 27 | 61 | 0 | 0 | 0 | 0 | 0 | 0 | 0 | 0
55 | 1 | 56 | 0 | 1 | 290 | 288 | 27 | 61 | 0 | 0 | 0 | 0 | 0 | 0 | 0 | 0 | 27 | 61 | 0 | 0 | 0 | 0 | 0 | 0 | 0 | 0
56 | 0 | 57 | 0 | 1 | 290 | 270 | 27 | 61 | 0 | 0 | 0 | 0 | 0 | 0 | 0 | 0 | 27 | 61 | 0 | 0 | 0 | 0 | 0 | 0 | 0 | 0
57 | 0 | 58 | 0 | 1 | 290 | 277 | 27 | 61 | 0 | 0 | 0 | 0 | 0 | 0 | 0 | 0 | 27 | 61 | 0 | 0 | 0 | 0 | 0 | 0 | 0 | 0
58 | 0 | 58 | 755 | 1 | 290 | 275 | 27 | 61 | 0 | 0 | 0 | 0 | 0 | 0 | 0 | 0 | 27 | 61 | 0 | 0 | 0 | 0 | 0 | 0 | 0 | 0
58 | 755 | 59 | 0 | 1 | 290 | 275 | 27 | 61 | 0 | 0 | 0 | 0 | 0 | 0 | 0 | 0 | 27 | 61 | 0 | 0 | 0 | 0 | 0 | 0 | 0 | 0
59 | 0 | 60 | 0 | 1 | 290 | 281 | 27 | 61 | 0 | 0 | 0 | 0 | 0 | 0 | 0 | 0 | 27 | 61 | 0 | 0 | 0 | 0 | 0 | 0 | 0 | 0
60 | 0 | 60 | 400 | 1 | 290 | 266 | 27 | 61 | 0 | 0 | 0 | 0 | 0 | 0 | 0 | 0 | 27 | 61 | 0 | 0 | 0 | 0 | 0 | 0 | 0 | 0
60 | 400 | 60 | 570 | 1 | 290 | 266 | 27 | 61 | 0 | 0 | 0 | 0 | 0 | 0 | 0 | 0 | 27 | 61 | 0 | 0 | 0 | 0 | 0 | 0 | 0 | 0
60 | 570 | 61 | 0 | 1 | 290 | 266 | 27 | 61 | 0 | 0 | 0 | 0 | 0 | 0 | 0 | 0 | 27 | 61 | 0 | 0 | 0 | 0 | 0 | 0 | 0 | 0
61 | 0 | 62 | 0 | 1 | 290 | 263 | 27 | 61 | 0 | 0 | 0 | 0 | 0 | 0 | 0 | 0 | 27 | 61 | 0 | 0 | 0 | 0 | 0 | 0 | 0 | 0
62 | 0 | 62 | 700 | 1 | 290 | 270 | 27 | 61 | 0 | 0 | 0 | 0 | 0 | 0 | 0 | 0 | 27 | 61 | 0 | 0 | 0 | 0 | 0 | 0 | 0 | 0
62 | 700 | 62 | 971 | 1 | 290 | 270 | 27 | 61 | 0 | 0 | 0 | 0 | 0 | 0 | 0 | 0 | 27 | 61 | 0 | 0 | 0 | 0 | 0 | 0 | 0 | 0
62 | 971 | 63 | 140 | 1 | 290 | 268 | 27 | 61 | 0 | 0 | 0 | 0 | 0 | 0 | 0 | 0 | 27 | 61 | 0 | 0 | 0 | 0 | 0 | 0 | 0 | 0
63 | 140 | 63 | 841 | 1 | 290 | 268 | 27 | 61 | 0 | 0 | 0 | 0 | 0 | 0 | 0 | 0 | 27 | 61 | 0 | 0 | 0 | 0 | 0 | 0 | 0 | 0
63 | 841 | 64 | 0 | 1 | 290 | 268 | 27 | 61 | 0 | 0 | 0 | 0 | 0 | 0 | 0 | 0 | 27 | 61 | 0 | 0 | 0 | 0 | 0 | 0 | 0 | 0
64 | 0 | 65 | 0 | 1 | 290 | 270 | 27 | 61 | 0 | 0 | 0 | 0 | 0 | 0 | 0 | 0 | 27 | 61 | 61 | 0 | 0 | 0 | 0 | 0 | 0 | 0
65 | 0 | 66 | 0 | 1 | 290 | 305 | 27 | 22 | 29 | 61 | 0 | 0 | 0 | 0 | 0 | 0 | 27 | 22 | 29 | 61 | 0 | 0 | 0 | 0 | 0 | 0
66 | 0 | 67 | 0 | 1 | 290 | 246 | 27 | 22 | 29 | 31 | 0 | 0 | 0 | 0 | 0 | 0 | 27 | 22 | 29 | 31 | 0 | 0 | 0 | 0 | 0 | 0
67 | 0 | 68 | 0 | 1 | 290 | 297 | 27 | 22 | 29 | 31 | 10 | 0 | 0 | 0 | 0 | 0 | 27 | 22 | 29 | 31 | 10 | 0 | 0 | 0 | 0 | 0
68 | 0 | 69 | 0 | 1 | 290 | 260 | 27 | 22 | 29 | 31 | 61 | 0 | 0 | 0 | 0 | 0 | 27 | 22 | 29 | 31 | 10 | 0 | 0 | 0 | 0 | 0
69 | 0 | 70 | 0 | 1 | 290 | 254 | 27 | 22 | 29 | 31 | 61 | 0 | 0 | 0 | 0 | 0 | 27 | 22 | 29 | 31 | 0 | 0 | 0 | 0 | 0 | 0
70 | 0 | 70 | 696 | 1 | 290 | 265 | 27 | 22 | 29 | 31 | 10 | 0 | 0 | 0 | 0 | 0 | 27 | 22 | 29 | 31 | 10 | 0 | 0 | 0 | 0 | 0
70 | 696 | 71 | 0 | 1 | 290 | 265 | 27 | 22 | 29 | 31 | 10 | 0 | 0 | 0 | 0 | 0 | 27 | 22 | 29 | 31 | 10 | 0 | 0 | 0 | 0 | 0
71 | 0 | 72 | 0 | 1 | 290 | 292 | 27 | 22 | 29 | 31 | 61 | 0 | 0 | 0 | 0 | 0 | 27 | 22 | 29 | 31 | 61 | 0 | 0 | 0 | 0 | 0
72 | 0 | 73 | 0 | 1 | 290 | 303 | 27 | 22 | 29 | 31 | 61 | 0 | 0 | 0 | 0 | 0 | 27 | 22 | 29 | 31 | 61 | 0 | 0 | 0 | 0 | 0
73 | 0 | 74 | 0 | 1 | 290 | 268 | 27 | 22 | 29 | 31 | 61 | 0 | 0 | 0 | 0 | 0 | 27 | 22 | 29 | 31 | 61 | 0 | 0 | 0 | 0 | 0
74 | 0 | 74 | 500 | 1 | 290 | 265 | 27 | 22 | 29 | 31 | 61 | 0 | 0 | 0 | 0 | 0 | 27 | 22 | 29 | 31 | 61 | 0 | 0 | 0 | 0 | 0
74 | 500 | 75 | 0 | 2 | -1 | -1 | 27 | 22 | 29 | 31 | 61 | 0 | 0 | 0 | 0 | 0 | 27 | 22 | 29 | 31 | 61 | 0 | 0 | 0 | 0 | 0
75 | 0 | 75 | 800 | 2 | -1 | -1 | 27 | 22 | 29 | 31 | 61 | 0 | 0 | 0 | 0 | 0 | 27 | 22 | 29 | 31 | 61 | 0 | 0 | 0 | 0 | 0
75 | 800 | 76 | 0 | 2 | -1 | -1 | 27 | 22 | 29 | 31 | 61 | 0 | 0 | 0 | 0 | 0 | 27 | 22 | 29 | 31 | 61 | 0 | 0 | 0 | 0 | 0
76 | 0 | 77 | 0 | 2 | -1 | -1 | 27 | 22 | 29 | 31 | 61 | 0 | 0 | 0 | 0 | 0 | 27 | 22 | 29 | 31 | 61 | 0 | 0 | 0 | 0 | 0
77 | 0 | 78 | 0 | 2 | -1 | -1 | 27 | 49 | 31 | 61 | 0 | 0 | 0 | 0 | 0 | 0 | 27 | 49 | 31 | 61 | 0 | 0 | 0 | 0 | 0 | 0
78 | 0 | 79 | 0 | 2 | -1 | -1 | 27 | 49 | 31 | 61 | 0 | 0 | 0 | 0 | 0 | 0 | 27 | 49 | 31 | 61 | 0 | 0 | 0 | 0 | 0 | 0
79 | 0 | 80 | 0 | 2 | -1 | -1 | 27 | 49 | 31 | 41 | 61 | 0 | 0 | 0 | 0 | 0 | 27 | 49 | 31 | 41 | 61 | 0 | 0 | 0 | 0 | 0
80 | 0 | 81 | 0 | 2 | -1 | -1 | 27 | 49 | 31 | 41 | 61 | 0 | 0 | 0 | 0 | 0 | 27 | 49 | 31 | 41 | 61 | 0 | 0 | 0 | 0 | 0
81 | 0 | 82 | 30 | 2 | -1 | -1 | 27 | 49 | 31 | 41 | 61 | 0 | 0 | 0 | 0 | 0 | 27 | 49 | 31 | 41 | 61 | 0 | 0 | 0 | 0 | 0
82 | 30 | 83 | 0 | 1 | 290 | 244 | 27 | 49 | 31 | 41 | 61 | 0 | 0 | 0 | 0 | 0 | 27 | 49 | 31 | 41 | 61 | 0 | 0 | 0 | 0 | 0
83 | 0 | 83 | 54 | 1 | 290 | 249 | 27 | 49 | 31 | 41 | 61 | 0 | 0 | 0 | 0 | 0 | 27 | 49 | 31 | 41 | 61 | 0 | 0 | 0 | 0 | 0
83 | 54 | 84 | 0 | 2 | -1 | -1 | 27 | 49 | 31 | 41 | 61 | 0 | 0 | 0 | 0 | 0 | 27 | 49 | 31 | 41 | 61 | 0 | 0 | 0 | 0 | 0
84 | 0 | 85 | 0 | 2 | -1 | -1 | 27 | 49 | 31 | 41 | 61 | 0 | 0 | 0 | 0 | 0 | 27 | 49 | 31 | 41 | 61 | 0 | 0 | 0 | 0 | 0
85 | 0 | 86 | 0 | 2 | -1 | -1 | 27 | 49 | 31 | 41 | 61 | 0 | 0 | 0 | 0 | 0 | 27 | 49 | 31 | 41 | 61 | 0 | 0 | 0 | 0 | 0
86 | 0 | 87 | 0 | 2 | -1 | -1 | 27 | 49 | 31 | 41 | 61 | 0 | 0 | 0 | 0 | 0 | 27 | 49 | 31 | 41 | 61 | 0 | 0 | 0 | 0 | 0
87 | 0 | 88 | 0 | 2 | -1 | -1 | 27 | 49 | 31 | 41 | 61 | 0 | 0 | 0 | 0 | 0 | 27 | 49 | 31 | 41 | 61 | 0 | 0 | 0 | 0 | 0
88 | 0 | 89 | 0 | 2 | -1 | -1 | 27 | 49 | 31 | 41 | 61 | 0 | 0 | 0 | 0 | 0 | 27 | 49 | 31 | 41 | 61 | 0 | 0 | 0 | 0 | 0
89 | 0 | 90 | 0 | 2 | -1 | -1 | 27 | 49 | 31 | 41 | 61 | 0 | 0 | 0 | 0 | 0 | 27 | 49 | 31 | 41 | 61 | 0 | 0 | 0 | 0 | 0
90 | 0 | 91 | 0 | 2 | -1 | -1 | 27 | 49 | 31 | 41 | 61 | 0 | 0 | 0 | 0 | 0 | 27 | 49 | 31 | 41 | 61 | 0 | 0 | 0 | 0 | 0
91 | 0 | 92 | 0 | 2 | -1 | -1 | 27 | 49 | 31 | 41 | 61 | 0 | 0 | 0 | 0 | 0 | 27 | 49 | 31 | 41 | 61 | 0 | 0 | 0 | 0 | 0
92 | 0 | 93 | 0 | 2 | -1 | -1 | 27 | 49 | 31 | 41 | 61 | 0 | 0 | 0 | 0 | 0 | 27 | 49 | 31 | 41 | 61 | 0 | 0 | 0 | 0 | 0
93 | 0 | 94 | 0 | 2 | -1 | -1 | 27 | 49 | 31 | 41 | 61 | 0 | 0 | 0 | 0 | 0 | 27 | 49 | 31 | 41 | 61 | 0 | 0 | 0 | 0 | 0
94 | 0 | 95 | 0 | 2 | -1 | -1 | 27 | 49 | 31 | 41 | 61 | 0 | 0 | 0 | 0 | 0 | 27 | 49 | 31 | 41 | 61 | 0 | 0 | 0 | 0 | 0
95 | 0 | 96 | 0 | 2 | -1 | -1 | 27 | 49 | 31 | 41 | 61 | 0 | 0 | 0 | 0 | 0 | 27 | 49 | 31 | 41 | 61 | 0 | 0 | 0 | 0 | 0
96 | 0 | 97 | 0 | 2 | -1 | -1 | 27 | 49 | 31 | 41 | 61 | 0 | 0 | 0 | 0 | 0 | 27 | 49 | 31 | 41 | 61 | 0 | 0 | 0 | 0 | 0
97 | 0 | 98 | 110 | 2 | -1 | -1 | 27 | 49 | 31 | 41 | 61 | 0 | 0 | 0 | 0 | 0 | 27 | 49 | 31 | 41 | 61 | 0 | 0 | 0 | 0 | 0
98 | 110 | 99 | 0 | 2 | -1 | -1 | 27 | 49 | 31 | 41 | 61 | 0 | 0 | 0 | 0 | 0 | 27 | 49 | 31 | 41 | 61 | 0 | 0 | 0 | 0 | 0
99 | 0 | 100 | 0 | 2 | -1 | -1 | 27 | 49 | 31 | 41 | 61 | 0 | 0 | 0 | 0 | 0 | 27 | 49 | 31 | 41 | 61 | 0 | 0 | 0 | 0 | 0
100 | 0 | 101 | 0 | 2 | -1 | -1 | 27 | 49 | 31 | 41 | 61 | 0 | 0 | 0 | 0 | 0 | 27 | 49 | 31 | 41 | 61 | 0 | 0 | 0 | 0 | 0
101 | 0 | 102 | 0 | 2 | -1 | -1 | 27 | 49 | 31 | 41 | 61 | 0 | 0 | 0 | 0 | 0 | 27 | 49 | 31 | 41 | 61 | 0 | 0 | 0 | 0 | 0
102 | 0 | 103 | 0 | 2 | -1 | -1 | 27 | 49 | 31 | 41 | 61 | 0 | 0 | 0 | 0 | 0 | 27 | 49 | 31 | 41 | 61 | 0 | 0 | 0 | 0 | 0
103 | 0 | 104 | 0 | 2 | -1 | -1 | 27 | 49 | 31 | 41 | 61 | 0 | 0 | 0 | 0 | 0 | 27 | 49 | 31 | 41 | 61 | 0 | 0 | 0 | 0 | 0
104 | 0 | 104 | 1000 | 2 | -1 | -1 | 27 | 49 | 31 | 41 | 61 | 0 | 0 | 0 | 0 | 0 | 27 | 49 | 31 | 41 | 61 | 0 | 0 | 0 | 0 | 0
104 | 1000 | 106 | 0 | 2 | -1 | -1 | 27 | 49 | 31 | 41 | 61 | 0 | 0 | 0 | 0 | 0 | 27 | 49 | 31 | 41 | 61 | 0 | 0 | 0 | 0 | 0
106 | 0 | 107 | 30 | 2 | -1 | -1 | 27 | 49 | 31 | 41 | 61 | 0 | 0 | 0 | 0 | 0 | 27 | 49 | 31 | 41 | 61 | 0 | 0 | 0 | 0 | 0
107 | 30 | 108 | 0 | 1 | 290 | 274 | 27 | 49 | 31 | 41 | 61 | 0 | 0 | 0 | 0 | 0 | 27 | 49 | 31 | 41 | 61 | 0 | 0 | 0 | 0 | 0
108 | 0 | 109 | 0 | 1 | 290 | 258 | 27 | 49 | 61 | 0 | 0 | 0 | 0 | 0 | 0 | 0 | 27 | 49 | 61 | 0 | 0 | 0 | 0 | 0 | 0 | 0
109 | 0 | 110 | 0 | 1 | 290 | 273 | 27 | 49 | 61 | 0 | 0 | 0 | 0 | 0 | 0 | 0 | 27 | 49 | 61 | 0 | 0 | 0 | 0 | 0 | 0 | 0
110 | 0 | 111 | 0 | 1 | 290 | 280 | 27 | 49 | 61 | 0 | 0 | 0 | 0 | 0 | 0 | 0 | 27 | 49 | 61 | 0 | 0 | 0 | 0 | 0 | 0 | 0
111 | 0 | 112 | 0 | 1 | 290 | 288 | 27 | 49 | 61 | 0 | 0 | 0 | 0 | 0 | 0 | 0 | 27 | 49 | 61 | 0 | 0 | 0 | 0 | 0 | 0 | 0
112 | 0 | 113 | 0 | 1 | 290 | 303 | 27 | 49 | 41 | 0 | 0 | 0 | 0 | 0 | 0 | 0 | 27 | 49 | 41 | 0 | 0 | 0 | 0 | 0 | 0 | 0
113 | 0 | 113 | 847 | 1 | 290 | 259 | 27 | 49 | 61 | 0 | 0 | 0 | 0 | 0 | 0 | 0 | 27 | 49 | 61 | 0 | 0 | 0 | 0 | 0 | 0 | 0
113 | 847 | 113 | 1000 | 1 | 290 | 259 | 27 | 49 | 61 | 0 | 0 | 0 | 0 | 0 | 0 | 0 | 27 | 49 | 61 | 0 | 0 | 0 | 0 | 0 | 0 | 0
113 | 1000 | 115 | 0 | 1 | 290 | 266 | 27 | 49 | 61 | 0 | 0 | 0 | 0 | 0 | 0 | 0 | 27 | 49 | 61 | 0 | 0 | 0 | 0 | 0 | 0 | 0
115 | 0 | 116 | 0 | 1 | 290 | 260 | 27 | 49 | 41 | 61 | 0 | 0 | 0 | 0 | 0 | 0 | 27 | 49 | 41 | 61 | 0 | 0 | 0 | 0 | 0 | 0
116 | 0 | 117 | 0 | 1 | 290 | 274 | 27 | 49 | 41 | 61 | 0 | 0 | 0 | 0 | 0 | 0 | 27 | 49 | 41 | 61 | 0 | 0 | 0 | 0 | 0 | 0
117 | 0 | 118 | 0 | 1 | 290 | 250 | 27 | 49 | 41 | 61 | 0 | 0 | 0 | 0 | 0 | 0 | 27 | 49 | 41 | 61 | 0 | 0 | 0 | 0 | 0 | 0
118 | 0 | 119 | 0 | 1 | 290 | 239 | 27 | 49 | 41 | 61 | 0 | 0 | 0 | 0 | 0 | 0 | 27 | 49 | 41 | 61 | 0 | 0 | 0 | 0 | 0 | 0
119 | 0 | 120 | 0 | 1 | 290 | 260 | 27 | 49 | 41 | 61 | 0 | 0 | 0 | 0 | 0 | 0 | 27 | 49 | 41 | 61 | 0 | 0 | 0 | 0 | 0 | 0
120 | 0 | 120 | 290 | 1 | 290 | 242 | 27 | 49 | 41 | 61 | 0 | 0 | 0 | 0 | 0 | 0 | 27 | 49 | 41 | 61 | 0 | 0 | 0 | 0 | 0 | 0
120 | 290 | 121 | 0 | 1 | 290 | 242 | 27 | 49 | 41 | 61 | 0 | 0 | 0 | 0 | 0 | 0 | 27 | 49 | 41 | 61 | 0 | 0 | 0 | 0 | 0 | 0
121 | 0 | 122 | 0 | 1 | 290 | 260 | 27 | 49 | 41 | 61 | 0 | 0 | 0 | 0 | 0 | 0 | 27 | 49 | 41 | 61 | 0 | 0 | 0 | 0 | 0 | 0
122 | 0 | 123 | 0 | 1 | 290 | 231 | 27 | 49 | 41 | 61 | 0 | 0 | 0 | 0 | 0 | 0 | 27 | 49 | 41 | 61 | 0 | 0 | 0 | 0 | 0 | 0
123 | 0 | 124 | 0 | 1 | 290 | 233 | 27 | 49 | 41 | 61 | 0 | 0 | 0 | 0 | 0 | 0 | 27 | 49 | 41 | 61 | 0 | 0 | 0 | 0 | 0 | 0
124 | 0 | 125 | 0 | 1 | 290 | 235 | 27 | 49 | 41 | 61 | 0 | 0 | 0 | 0 | 0 | 0 | 27 | 49 | 41 | 61 | 0 | 0 | 0 | 0 | 0 | 0
125 | 0 | 126 | 0 | 1 | 290 | 239 | 27 | 49 | 41 | 61 | 0 | 0 | 0 | 0 | 0 | 0 | 27 | 49 | 41 | 61 | 0 | 0 | 0 | 0 | 0 | 0
126 | 0 | 127 | 0 | 1 | 290 | 267 | 27 | 49 | 41 | 61 | 0 | 0 | 0 | 0 | 0 | 0 | 27 | 49 | 41 | 61 | 0 | 0 | 0 | 0 | 0 | 0
127 | 0 | 128 | 431 | 1 | 290 | 250 | 27 | 49 | 41 | 61 | 0 | 0 | 0 | 0 | 0 | 0 | 27 | 49 | 41 | 61 | 0 | 0 | 0 | 0 | 0 | 0
128 | 431 | 129 | 0 | 1 | 290 | 290 | 27 | 49 | 41 | 61 | 0 | 0 | 0 | 0 | 0 | 0 | 27 | 49 | 41 | 61 | 0 | 0 | 0 | 0 | 0 | 0
129 | 0 | 130 | 0 | 1 | 290 | 290 | 27 | 49 | 41 | 61 | 0 | 0 | 0 | 0 | 0 | 0 | 27 | 49 | 41 | 61 | 0 | 0 | 0 | 0 | 0 | 0
130 | 0 | 131 | 0 | 1 | 290 | 290 | 27 | 49 | 41 | 61 | 0 | 0 | 0 | 0 | 0 | 0 | 27 | 49 | 41 | 61 | 0 | 0 | 0 | 0 | 0 | 0
131 | 0 | 132 | 0 | 1 | 344 | 344 | 27 | 49 | 41 | 61 | 0 | 0 | 0 | 0 | 0 | 0 | 27 | 49 | 41 | 61 | 0 | 0 | 0 | 0 | 0 | 0
132 | 0 | 133 | 0 | 1 | 344 | 344 | 27 | 49 | 41 | 61 | 0 | 0 | 0 | 0 | 0 | 0 | 27 | 49 | 41 | 61 | 0 | 0 | 0 | 0 | 0 | 0
133 | 0 | 133 | 139 | 1 | 344 | 344 | 27 | 49 | 41 | 61 | 0 | 0 | 0 | 0 | 0 | 0 | 27 | 49 | 41 | 61 | 0 | 0 | 0 | 0 | 0 | 0
133 | 139 | 134 | 0 | 1 | 236 | 236 | 27 | 49 | 41 | 61 | 0 | 0 | 0 | 0 | 0 | 0 | 27 | 49 | 41 | 61 | 0 | 0 | 0 | 0 | 0 | 0
134 | 0 | 134 | 727 | 1 | 236 | 236 | 27 | 49 | 41 | 61 | 0 | 0 | 0 | 0 | 0 | 0 | 27 | 49 | 41 | 61 | 0 | 0 | 0 | 0 | 0 | 0
134 | 727 | 135 | 0 | 1 | 236 | 245 | 27 | 49 | 41 | 61 | 0 | 0 | 0 | 0 | 0 | 0 | 27 | 49 | 41 | 61 | 0 | 0 | 0 | 0 | 0 | 0
135 | 0 | 136 | 0 | 1 | 236 | 236 | 27 | 49 | 41 | 61 | 0 | 0 | 0 | 0 | 0 | 0 | 27 | 49 | 41 | 61 | 0 | 0 | 0 | 0 | 0 | 0
136 | 0 | 137 | 700 | 1 | 236 | 236 | 27 | 49 | 41 | 61 | 0 | 0 | 0 | 0 | 0 | 0 | 27 | 49 | 41 | 61 | 0 | 0 | 0 | 0 | 0 | 0
137 | 700 | 138 | 0 | 1 | 236 | 236 | 27 | 49 | 41 | 61 | 0 | 0 | 0 | 0 | 0 | 0 | 27 | 49 | 41 | 61 | 0 | 0 | 0 | 0 | 0 | 0
138 | 0 | 139 | 0 | 1 | 236 | 236 | 27 | 49 | 41 | 61 | 0 | 0 | 0 | 0 | 0 | 0 | 27 | 49 | 41 | 61 | 0 | 0 | 0 | 0 | 0 | 0
139 | 0 | 140 | 0 | 1 | 236 | 236 | 27 | 49 | 41 | 61 | 0 | 0 | 0 | 0 | 0 | 0 | 27 | 49 | 41 | 61 | 0 | 0 | 0 | 0 | 0 | 0
140 | 0 | 141 | 0 | 1 | 236 | 236 | 27 | 49 | 41 | 61 | 0 | 0 | 0 | 0 | 0 | 0 | 27 | 49 | 41 | 61 | 0 | 0 | 0 | 0 | 0 | 0
141 | 0 | 142 | 0 | 1 | 236 | 236 | 27 | 49 | 41 | 61 | 0 | 0 | 0 | 0 | 0 | 0 | 27 | 49 | 41 | 61 | 0 | 0 | 0 | 0 | 0 | 0
142 | 0 | 142 | 430 | 1 | 236 | 210 | 27 | 49 | 41 | 61 | 0 | 0 | 0 | 0 | 0 | 0 | 27 | 49 | 41 | 61 | 0 | 0 | 0 | 0 | 0 | 0
142 | 430 | 142 | 812 | 1 | 236 | 210 | 27 | 49 | 41 | 61 | 0 | 0 | 0 | 0 | 0 | 0 | 27 | 49 | 41 | 61 | 0 | 0 | 0 | 0 | 0 | 0
142 | 812 | 143 | 0 | 1 | 236 | 210 | 27 | 49 | 41 | 61 | 0 | 0 | 0 | 0 | 0 | 0 | 27 | 49 | 41 | 61 | 0 | 0 | 0 | 0 | 0 | 0
143 | 0 | 144 | 0 | 1 | 236 | 207 | 27 | 49 | 41 | 61 | 0 | 0 | 0 | 0 | 0 | 0 | 27 | 49 | 41 | 61 | 0 | 0 | 0 | 0 | 0 | 0
144 | 0 | 145 | 0 | 1 | 236 | 227 | 27 | 49 | 41 | 61 | 0 | 0 | 0 | 0 | 0 | 0 | 27 | 49 | 41 | 61 | 0 | 0 | 0 | 0 | 0 | 0
145 | 0 | 145 | 451 | 1 | 238 | 221 | 27 | 49 | 41 | 61 | 0 | 0 | 0 | 0 | 0 | 0 | 27 | 49 | 41 | 61 | 0 | 0 | 0 | 0 | 0 | 0
145 | 451 | 146 | 0 | 1 | 238 | 250 | 27 | 49 | 41 | 61 | 0 | 0 | 0 | 0 | 0 | 0 | 27 | 49 | 41 | 61 | 0 | 0 | 0 | 0 | 0 | 0
146 | 0 | 147 | 0 | 1 | 238 | 256 | 27 | 49 | 41 | 61 | 0 | 0 | 0 | 0 | 0 | 0 | 27 | 49 | 41 | 61 | 0 | 0 | 0 | 0 | 0 | 0
147 | 0 | 148 | 0 | 1 | 238 | 269 | 27 | 49 | 41 | 61 | 0 | 0 | 0 | 0 | 0 | 0 | 27 | 49 | 41 | 61 | 0 | 0 | 0 | 0 | 0 | 0
148 | 0 | 149 | 0 | 1 | 238 | 253 | 27 | 49 | 41 | 61 | 0 | 0 | 0 | 0 | 0 | 0 | 27 | 49 | 41 | 61 | 0 | 0 | 0 | 0 | 0 | 0
149 | 0 | 150 | 0 | 1 | 238 | 244 | 27 | 49 | 41 | 61 | 0 | 0 | 0 | 0 | 0 | 0 | 27 | 49 | 41 | 61 | 0 | 0 | 0 | 0 | 0 | 0
150 | 0 | 151 | 0 | 1 | 238 | 255 | 27 | 49 | 41 | 61 | 0 | 0 | 0 | 0 | 0 | 0 | 27 | 49 | 41 | 61 | 0 | 0 | 0 | 0 | 0 | 0
151 | 0 | 152 | 46 | 1 | 238 | 245 | 27 | 49 | 41 | 61 | 0 | 0 | 0 | 0 | 0 | 0 | 27 | 49 | 41 | 61 | 0 | 0 | 0 | 0 | 0 | 0
152 | 46 | 153 | 0 | 1 | 220 | 219 | 27 | 49 | 41 | 61 | 0 | 0 | 0 | 0 | 0 | 0 | 27 | 49 | 41 | 61 | 0 | 0 | 0 | 0 | 0 | 0
153 | 0 | 154 | 0 | 1 | 229 | 240 | 27 | 49 | 41 | 61 | 0 | 0 | 0 | 0 | 0 | 0 | 27 | 49 | 41 | 61 | 0 | 0 | 0 | 0 | 0 | 0
154 | 0 | 155 | 0 | 1 | 220 | 219 | 27 | 49 | 41 | 61 | 0 | 0 | 0 | 0 | 0 | 0 | 27 | 49 | 41 | 61 | 0 | 0 | 0 | 0 | 0 | 0
155 | 0 | 156 | 0 | 1 | 229 | 232 | 27 | 49 | 41 | 61 | 0 | 0 | 0 | 0 | 0 | 0 | 27 | 49 | 41 | 61 | 0 | 0 | 0 | 0 | 0 | 0
156 | 0 | 157 | 0 | 1 | 220 | 217 | 27 | 49 | 41 | 61 | 0 | 0 | 0 | 0 | 0 | 0 | 27 | 49 | 41 | 61 | 0 | 0 | 0 | 0 | 0 | 0
157 | 0 | 157 | 861 | 1 | 220 | 217 | 27 | 49 | 41 | 61 | 0 | 0 | 0 | 0 | 0 | 0 | 27 | 49 | 41 | 61 | 0 | 0 | 0 | 0 | 0 | 0
157 | 861 | 158 | 262 | 1 | 220 | 217 | 27 | 49 | 41 | 61 | 0 | 0 | 0 | 0 | 0 | 0 | 27 | 49 | 41 | 61 | 0 | 0 | 0 | 0 | 0 | 0
158 | 262 | 159 | 0 | 1 | 220 | 217 | 27 | 49 | 41 | 61 | 0 | 0 | 0 | 0 | 0 | 0 | 27 | 49 | 41 | 61 | 0 | 0 | 0 | 0 | 0 | 0
159 | 0 | 159 | 603 | 1 | 220 | 217 | 27 | 49 | 41 | 61 | 0 | 0 | 0 | 0 | 0 | 0 | 27 | 49 | 41 | 61 | 0 | 0 | 0 | 0 | 0 | 0
159 | 603 | 160 | 17 | 1 | 250 | 250 | 27 | 49 | 41 | 61 | 0 | 0 | 0 | 0 | 0 | 0 | 27 | 49 | 41 | 61 | 0 | 0 | 0 | 0 | 0 | 0
160 | 17 | 161 | 78 | 1 | 250 | 225 | 27 | 49 | 41 | 61 | 0 | 0 | 0 | 0 | 0 | 0 | 27 | 49 | 41 | 61 | 0 | 0 | 0 | 0 | 0 | 0
161 | 78 | 162 | 41 | 1 | 250 | 243 | 27 | 49 | 41 | 61 | 0 | 0 | 0 | 0 | 0 | 0 | 27 | 49 | 41 | 61 | 0 | 0 | 0 | 0 | 0 | 0
162 | 41 | 163 | 21 | 1 | 250 | 269 | 27 | 49 | 41 | 61 | 0 | 0 | 0 | 0 | 0 | 0 | 27 | 49 | 41 | 61 | 0 | 0 | 0 | 0 | 0 | 0
163 | 21 | 164 | 0 | 1 | 250 | 264 | 27 | 49 | 41 | 61 | 0 | 0 | 0 | 0 | 0 | 0 | 27 | 49 | 41 | 61 | 0 | 0 | 0 | 0 | 0 | 0
164 | 0 | 165 | 0 | 1 | 250 | 236 | 27 | 49 | 41 | 61 | 0 | 0 | 0 | 0 | 0 | 0 | 27 | 49 | 41 | 61 | 0 | 0 | 0 | 0 | 0 | 0
165 | 0 | 166 | 0 | 1 | 250 | 227 | 27 | 49 | 41 | 61 | 0 | 0 | 0 | 0 | 0 | 0 | 27 | 49 | 41 | 61 | 0 | 0 | 0 | 0 | 0 | 0
166 | 0 | 167 | 29 | 1 | 250 | 227 | 27 | 49 | 41 | 61 | 0 | 0 | 0 | 0 | 0 | 0 | 27 | 49 | 41 | 61 | 0 | 0 | 0 | 0 | 0 | 0
167 | 29 | 168 | 25 | 1 | 250 | 269 | 27 | 49 | 41 | 61 | 0 | 0 | 0 | 0 | 0 | 0 | 27 | 49 | 41 | 61 | 0 | 0 | 0 | 0 | 0 | 0
168 | 25 | 169 | 0 | 1 | 250 | 230 | 27 | 49 | 41 | 61 | 0 | 0 | 0 | 0 | 0 | 0 | 27 | 49 | 41 | 61 | 0 | 0 | 0 | 0 | 0 | 0
169 | 0 | 169 | 590 | 1 | 250 | 260 | 27 | 49 | 41 | 61 | 0 | 0 | 0 | 0 | 0 | 0 | 27 | 49 | 41 | 61 | 0 | 0 | 0 | 0 | 0 | 0
169 | 590 | 169 | 845 | 1 | 250 | 260 | 27 | 49 | 41 | 61 | 0 | 0 | 0 | 0 | 0 | 0 | 27 | 49 | 41 | 61 | 0 | 0 | 0 | 0 | 0 | 0
169 | 845 | 170 | 0 | 1 | 250 | 260 | 27 | 49 | 41 | 61 | 0 | 0 | 0 | 0 | 0 | 0 | 27 | 49 | 41 | 61 | 0 | 0 | 0 | 0 | 0 | 0
170 | 0 | 171 | 0 | 1 | 250 | 258 | 27 | 49 | 41 | 61 | 0 | 0 | 0 | 0 | 0 | 0 | 27 | 49 | 41 | 61 | 0 | 0 | 0 | 0 | 0 | 0
171 | 0 | 172 | 0 | 1 | 250 | 249 | 27 | 49 | 41 | 61 | 0 | 0 | 0 | 0 | 0 | 0 | 27 | 49 | 41 | 61 | 0 | 0 | 0 | 0 | 0 | 0
172 | 0 | 172 | 1015 | 1 | 250 | 238 | 27 | 49 | 41 | 61 | 0 | 0 | 0 | 0 | 0 | 0 | 27 | 49 | 41 | 61 | 0 | 0 | 0 | 0 | 0 | 0
172 | 1015 | 173 | 0 | 1 | 250 | 240 | 27 | 49 | 41 | 61 | 0 | 0 | 0 | 0 | 0 | 0 | 27 | 49 | 41 | 61 | 0 | 0 | 0 | 0 | 0 | 0
173 | 0 | 174 | 0 | 1 | 250 | 240 | 27 | 49 | 41 | 61 | 0 | 0 | 0 | 0 | 0 | 0 | 27 | 49 | 41 | 61 | 0 | 0 | 0 | 0 | 0 | 0
174 | 0 | 175 | 0 | 1 | 250 | 255 | 27 | 49 | 41 | 61 | 0 | 0 | 0 | 0 | 0 | 0 | 27 | 49 | 41 | 61 | 0 | 0 | 0 | 0 | 0 | 0
175 | 0 | 176 | 0 | 1 | 250 | 232 | 27 | 49 | 41 | 61 | 0 | 0 | 0 | 0 | 0 | 0 | 27 | 49 | 41 | 61 | 0 | 0 | 0 | 0 | 0 | 0
176 | 0 | 177 | 0 | 1 | 250 | 259 | 27 | 49 | 41 | 61 | 0 | 0 | 0 | 0 | 0 | 0 | 27 | 49 | 41 | 61 | 0 | 0 | 0 | 0 | 0 | 0
177 | 0 | 177 | 700 | 1 | 240 | 246 | 27 | 49 | 41 | 61 | 0 | 0 | 0 | 0 | 0 | 0 | 27 | 49 | 41 | 61 | 0 | 0 | 0 | 0 | 0 | 0
177 | 700 | 178 | 0 | 1 | 240 | 246 | 27 | 49 | 41 | 61 | 0 | 0 | 0 | 0 | 0 | 0 | 27 | 49 | 41 | 61 | 0 | 0 | 0 | 0 | 0 | 0
178 | 0 | 179 | 0 | 1 | 240 | 232 | 27 | 49 | 41 | 61 | 0 | 0 | 0 | 0 | 0 | 0 | 27 | 49 | 41 | 61 | 0 | 0 | 0 | 0 | 0 | 0
179 | 0 | 180 | 0 | 1 | 240 | 251 | 27 | 49 | 41 | 61 | 0 | 0 | 0 | 0 | 0 | 0 | 27 | 49 | 41 | 61 | 0 | 0 | 0 | 0 | 0 | 0
180 | 0 | 181 | 0 | 1 | 240 | 240 | 27 | 49 | 41 | 61 | 0 | 0 | 0 | 0 | 0 | 0 | 27 | 49 | 41 | 61 | 0 | 0 | 0 | 0 | 0 | 0
181 | 0 | 182 | 0 | 1 | 240 | 228 | 27 | 49 | 41 | 61 | 0 | 0 | 0 | 0 | 0 | 0 | 27 | 49 | 41 | 61 | 0 | 0 | 0 | 0 | 0 | 0
182 | 0 | 183 | 0 | 1 | 240 | 241 | 27 | 49 | 41 | 61 | 0 | 0 | 0 | 0 | 0 | 0 | 27 | 49 | 41 | 61 | 0 | 0 | 0 | 0 | 0 | 0
183 | 0 | 184 | 66 | 1 | 240 | 230 | 27 | 49 | 41 | 61 | 0 | 0 | 0 | 0 | 0 | 0 | 27 | 49 | 41 | 61 | 0 | 0 | 0 | 0 | 0 | 0
184 | 66 | 185 | 0 | 1 | 240 | 251 | 27 | 49 | 41 | 61 | 0 | 0 | 0 | 0 | 0 | 0 | 27 | 49 | 41 | 61 | 0 | 0 | 0 | 0 | 0 | 0
185 | 0 | 185 | 64 | 1 | 240 | 251 | 27 | 49 | 41 | 61 | 0 | 0 | 0 | 0 | 0 | 0 | 27 | 49 | 41 | 61 | 0 | 0 | 0 | 0 | 0 | 0
185 | 64 | 186 | 0 | 1 | 240 | 268 | 27 | 49 | 41 | 61 | 0 | 0 | 0 | 0 | 0 | 0 | 27 | 49 | 41 | 61 | 0 | 0 | 0 | 0 | 0 | 0
186 | 0 | 187 | 0 | 1 | 240 | 268 | 27 | 49 | 41 | 61 | 0 | 0 | 0 | 0 | 0 | 0 | 27 | 49 | 41 | 61 | 0 | 0 | 0 | 0 | 0 | 0
187 | 0 | 188 | 0 | 1 | 240 | 229 | 27 | 49 | 41 | 61 | 0 | 0 | 0 | 0 | 0 | 0 | 27 | 49 | 41 | 61 | 0 | 0 | 0 | 0 | 0 | 0
188 | 0 | 189 | 83 | 1 | 240 | 235 | 27 | 49 | 41 | 61 | 0 | 0 | 0 | 0 | 0 | 0 | 27 | 49 | 41 | 61 | 0 | 0 | 0 | 0 | 0 | 0
189 | 83 | 190 | 0 | 1 | 240 | 230 | 27 | 49 | 41 | 61 | 0 | 0 | 0 | 0 | 0 | 0 | 27 | 49 | 41 | 61 | 0 | 0 | 0 | 0 | 0 | 0
190 | 0 | 191 | 0 | 1 | 240 | 219 | 27 | 49 | 41 | 61 | 0 | 0 | 0 | 0 | 0 | 0 | 27 | 49 | 41 | 61 | 0 | 0 | 0 | 0 | 0 | 0
191 | 0 | 192 | 0 | 1 | 240 | 236 | 27 | 49 | 41 | 61 | 0 | 0 | 0 | 0 | 0 | 0 | 27 | 49 | 41 | 61 | 0 | 0 | 0 | 0 | 0 | 0
192 | 0 | 193 | 0 | 1 | 240 | 248 | 27 | 49 | 41 | 61 | 0 | 0 | 0 | 0 | 0 | 0 | 27 | 49 | 41 | 61 | 0 | 0 | 0 | 0 | 0 | 0
193 | 0 | 194 | 0 | 1 | 240 | 260 | 27 | 49 | 41 | 61 | 0 | 0 | 0 | 0 | 0 | 0 | 27 | 49 | 41 | 61 | 0 | 0 | 0 | 0 | 0 | 0
194 | 0 | 195 | 0 | 1 | 240 | 266 | 27 | 49 | 41 | 61 | 0 | 0 | 0 | 0 | 0 | 0 | 27 | 49 | 41 | 61 | 0 | 0 | 0 | 0 | 0 | 0
195 | 0 | 196 | 0 | 1 | 240 | 237 | 27 | 49 | 41 | 61 | 0 | 0 | 0 | 0 | 0 | 0 | 27 | 49 | 41 | 61 | 0 | 0 | 0 | 0 | 0 | 0
196 | 0 | 197 | 0 | 1 | 240 | 245 | 27 | 49 | 41 | 61 | 0 | 0 | 0 | 0 | 0 | 0 | 27 | 49 | 41 | 61 | 0 | 0 | 0 | 0 | 0 | 0
197 | 0 | 198 | 0 | 1 | 240 | 226 | 27 | 49 | 41 | 61 | 0 | 0 | 0 | 0 | 0 | 0 | 27 | 49 | 41 | 61 | 0 | 0 | 0 | 0 | 0 | 0
198 | 0 | 198 | 917 | 1 | 240 | 251 | 27 | 49 | 41 | 61 | 0 | 0 | 0 | 0 | 0 | 0 | 27 | 49 | 41 | 61 | 0 | 0 | 0 | 0 | 0 | 0
198 | 917 | 199 | 0 | 1 | 240 | 215 | 27 | 49 | 41 | 61 | 0 | 0 | 0 | 0 | 0 | 0 | 27 | 49 | 41 | 61 | 0 | 0 | 0 | 0 | 0 | 0
199 | 0 | 200 | 0 | 1 | 240 | 215 | 27 | 49 | 41 | 61 | 0 | 0 | 0 | 0 | 0 | 0 | 27 | 49 | 41 | 61 | 0 | 0 | 0 | 0 | 0 | 0
200 | 0 | 201 | 0 | 1 | 240 | 230 | 27 | 49 | 41 | 61 | 0 | 0 | 0 | 0 | 0 | 0 | 27 | 49 | 41 | 61 | 0 | 0 | 0 | 0 | 0 | 0
201 | 0 | 202 | 0 | 1 | 240 | 236 | 27 | 49 | 41 | 61 | 0 | 0 | 0 | 0 | 0 | 0 | 27 | 49 | 41 | 61 | 0 | 0 | 0 | 0 | 0 | 0
202 | 0 | 203 | 0 | 1 | 240 | 236 | 27 | 49 | 41 | 61 | 0 | 0 | 0 | 0 | 0 | 0 | 27 | 49 | 41 | 61 | 0 | 0 | 0 | 0 | 0 | 0
203 | 0 | 203 | 310 | 1 | 240 | 232 | 27 | 49 | 41 | 61 | 0 | 0 | 0 | 0 | 0 | 0 | 27 | 49 | 41 | 61 | 0 | 0 | 0 | 0 | 0 | 0
203 | 310 | 204 | 0 | 1 | 240 | 232 | 27 | 49 | 41 | 61 | 0 | 0 | 0 | 0 | 0 | 0 | 27 | 49 | 41 | 61 | 0 | 0 | 0 | 0 | 0 | 0
204 | 0 | 204 | 11 | 1 | 240 | 241 | 27 | 49 | 41 | 61 | 0 | 0 | 0 | 0 | 0 | 0 | 27 | 49 | 41 | 61 | 0 | 0 | 0 | 0 | 0 | 0
204 | 11 | 204 | 768 | 1 | 240 | 241 | 27 | 49 | 41 | 61 | 0 | 0 | 0 | 0 | 0 | 0 | 27 | 49 | 41 | 61 | 0 | 0 | 0 | 0 | 0 | 0
Note on A1: Адрес начала участка - километр
Note on B1: Адрес начала участка - метр (приращение)
Note on C1: Адрес конца участка - километр
Note on D1: Адрес конца участка - метр (приращение)
Note on E1: Код конструкции дорожной одежды
Note on F1: Требуемый модуль упругости
Note on G1: Фактический модуль упругости
Note on H1: Код дефекта состояния покрытия - прямо
Note on I1: Код дефекта состояния покрытия - прямо
Note on J1: Код дефекта состояния покрытия - прямо
Note on K1: Код дефекта состояния покрытия - прямо
Note on L1: Код дефекта состояния покрытия - прямо
Note on M1: Код дефекта состояния покрытия - прямо
Note on N1: Код дефекта состояния покрытия - прямо
Note on O1: Код дефекта состояния покрытия - прямо
Note on P1: Код дефекта состояния покрытия - прямо
Note on Q1: Код дефекта состояния покрытия - прямо
Note on R1: Код дефекта состояния покрытия - обратно
Note on S1: Код дефекта состояния покрытия - обратно
Note on T1: Код дефекта состояния покрытия - обратно
Note on U1: Код дефекта состояния покрытия - обратно
Note on V1: Код дефекта состояния покрытия - обратно
Note on W1: Код дефекта состояния покрытия - обратно
Note on X1: Код дефекта состояния покрытия - обратно
Note on Y1: Код дефекта состояния покрытия - обратно
Note on Z1: Код дефекта состояния покрытия - обратно
Note on AA1: Код дефекта состояния покрытия - обратно

## Настройки (hidden)
AssessmentCoating

## Лист2 (hidden)
41 - поперечные одиноч.трещины (расст.между трещ. > 20 м)
42 - поперечные одиноч.трещины (расст. между трещ. 10-20 м)
43 - поперечные редкие трещины (расст. между трещ. 8-10 м)
44 - поперечные редкие трещины (расст. между ними 6-8 м)
45 - поперечные редкие трещины (расст. между ними 4-6 м)
46 - поперечные частые трещины (расст. между ними 3-4 м)
47 - поперечные частые трещины (расст. между ними 2-3 м)
48 - поперечные частые трещины (расст. между ними 1-2 м)
49 - продольные центральные трещины
51 - поперечные одиноч.трещины (расст.между трещ. > 20 м)
52 - поперечные одиноч.трещины (расст. между трещ. 10-20 м)
53 - поперечные редкие трещины (расст. между трещ. 8-10 м)
54 - поперечные редкие трещины (расст. между ними 6-8 м)
55 - поперечные редкие трещины (расст. между ними 4-6 м)
56 - поперечные частые трещины (расст. между ними 3-4 м)
57 - поперечные частые трещины (расст. между ними 2-3 м)
58 - поперечные частые трещины (расст. между ними 1-2 м)
59 - продольные центральные трещины
10 - продольные боковые трещины
11 - сетка трещин с крупными ячейками (сторона ячейки 0.5-1 м)
12 - сетка трещин с мелкими ячейками (сторона ячейки < 0.5 м)
13 - "крокодиловая кожа"
14 - сетка волосяных трещин
15 - просадки (пучины) при относ.площади просадок 10%-20%
16 - просадки (пучины) при относ.площади просадок 20%-50%
17 - просадки (пучины) при относ.площади просадок > 50%
18 - одиночные выбоины (расст. между выбоинами вдоль дороги >20 м)
19 - отдел. выбоины (расст. между выбоинами вдоль дороги 10-20 м)
20 - редкие выбоины (расст. между выбоинами вдоль дороги 4-10 м)
21 - частые выбоины (расст. между выбоинами вдоль дороги < 4 м)
22 - разрушение кромки покрытия
23 - поперечные волны, сдвиги
24 - проломы д.о(вскрывшиеся пучины)
25 - проломы д.о(вскрывшиеся пучины) при относительной площади просадок 10% -30%
26 - проломы д.о(вскрывшиеся пучины) при относительной площади просадок более 30%
27 - шелушение, выкрашивание
28 - неровности, связанные с ямочным ремонтом и заделкой трещин
29 - разрушение поперечных и продольных швов
30 - ступеньки в швах
31 - перекос плит
32 - скол углов плит
33 - пылимость покрытия
60 - колейность при средней глубине колеи <=4 мм
61 - колейность при средней глубине колеи 5-7 мм
62 - колейность при средней глубине колеи 8-9 мм
63 - колейность при средней глубине колеи 10-12 мм
64 - колейность при средней глубине колеи 13-17 мм
65 - колейность при средней глубине колеи 18-20 мм
66 - колейность при средней глубине колеи 21-27 мм
67 - колейность при средней глубине колеи 28-30 мм
68 - колейность при средней глубине колеи 31-40 мм
69 - колейность при средней глубине колеи 41-45 мм
70 - колейность при средней глубине колеи 46-50 мм
71 - колейность при средней глубине колеи 51-70 мм
72 - колейность при средней глубине колеи 71-83 мм
73 - колейность при средней глубине колеи >=84 мм
74 - Густая сетка трещин на площади до 10 м2
75 - Сетка трещин на площади более 10 м2 при относительной площади, занимаемой сеткой, 30 -10 %
76 - То же 60 - 30 %
77 - То же 90 - 60 %
78 - Карты заделанных выбоин, залитые трещины

## Лист3 (hidden)
1 - капитальные
2 - капитальные дорожные одежды с ц/б основанием и а/б покрытием
3 - капитальные дорожные одежды с ц/б покрытием
4 - переходные нежесткие дорожные одежды
5 - облегченные нежесткие и полужесткие дорожные одежды
6 - низшие (грунтовые)