## Лист1
LocationStartKM | LocationStartM | LocationEndKM | LocationEndM | CodeConstruction | RequiredElasticity | ActualElasticity | CodeConditionCoverR1 | CodeConditionCoverR2 | CodeConditionCoverR3 | CodeConditionCoverR4 | CodeConditionCoverR5 | CodeConditionCoverR6 | CodeConditionCoverR7 | CodeConditionCoverR8 | CodeConditionCoverR9 | CodeConditionCoverR10 | CodeConditionCoverB1 | CodeConditionCoverB2 | CodeConditionCoverB3 | CodeConditionCoverB4 | CodeConditionCoverB5 | CodeConditionCoverB6 | CodeConditionCoverB7 | CodeConditionCoverB8 | CodeConditionCoverB9 | CodeConditionCoverB10
Местоположение начала участка км | Местоположение начала участка м | Местоположение конца участка км | Местоположение конца участка м | Код конструкции дорожной одежды | Требуемый модуль упругости | Фактический модуль упругости | прямой ход R1 | прямой ход R2 | прямой ходR3 | прямой ход R4 | прямой ход R5 | прямой ход R6 | прямой ход R7 | прямой ходR8 | прямой ход R9 | прямой ход R10 | обратный ход B1 | обратный ход B2 | обратный ход B3 | обратный ход B4 | обратный ходB5 | обратный ход B6 | обратный ход B7 | обратный ход B8 | обратный ходB9 | обратный ход B10
419 | 533 | 420 | 0 | 1 | 290 | 313 | 61 | 27 | 49 | 0 | 0 | 0 | 0 | 0 | 0 | 0 | 61 | 49 | 0 | 0 | 0 | 0 | 0 | 0 | 0 | 0
420 | 0 | 421 | 0 | 1 | 290 | 314 | 61 | 27 | 49 | 0 | 0 | 0 | 0 | 0 | 0 | 0 | 61 | 49 | 0 | 0 | 0 | 0 | 0 | 0 | 0 | 0
421 | 0 | 422 | 0 | 1 | 290 | 321 | 61 | 27 | 49 | 0 | 0 | 0 | 0 | 0 | 0 | 0 | 61 | 49 | 0 | 0 | 0 | 0 | 0 | 0 | 0 | 0
422 | 0 | 423 | 0 | 1 | 290 | 325 | 62 | 27 | 49 | 0 | 0 | 0 | 0 | 0 | 0 | 0 | 62 | 27 | 49 | 0 | 0 | 0 | 0 | 0 | 0 | 0
423 | 0 | 424 | 0 | 1 | 290 | 324 | 61 | 49 | 27 | 0 | 0 | 0 | 0 | 0 | 0 | 0 | 61 | 49 | 0 | 0 | 0 | 0 | 0 | 0 | 0 | 0
424 | 0 | 424 | 600 | 1 | 290 | 324 | 61 | 10 | 49 | 27 | 0 | 0 | 0 | 0 | 0 | 0 | 61 | 49 | 27 | 0 | 0 | 0 | 0 | 0 | 0 | 0
424 | 600 | 425 | 0 | 1 | 290 | 324 | 61 | 27 | 0 | 0 | 0 | 0 | 0 | 0 | 0 | 0 | 61 | 27 | 0 | 0 | 0 | 0 | 0 | 0 | 0 | 0
425 | 0 | 425 | 861 | 1 | 290 | 328 | 61 | 41 | 49 | 27 | 0 | 0 | 0 | 0 | 0 | 0 | 61 | 41 | 49 | 0 | 0 | 0 | 0 | 0 | 0 | 0
425 | 861 | 426 | 0 | 1 | 290 | 328 | 61 | 27 | 0 | 0 | 0 | 0 | 0 | 0 | 0 | 0 | 61 | 27 | 49 | 0 | 0 | 0 | 0 | 0 | 0 | 0
426 | 0 | 426 | 691 | 1 | 290 | 305 | 61 | 49 | 41 | 0 | 0 | 0 | 0 | 0 | 0 | 0 | 61 | 49 | 0 | 0 | 0 | 0 | 0 | 0 | 0 | 0
426 | 691 | 426 | 721 | 1 | 290 | 296 | 61 | 27 | 0 | 0 | 0 | 0 | 0 | 0 | 0 | 0 | 61 | 0 | 0 | 0 | 0 | 0 | 0 | 0 | 0 | 0
426 | 721 | 427 | 0 | 1 | 290 | 299 | 61 | 27 | 0 | 0 | 0 | 0 | 0 | 0 | 0 | 0 | 61 | 0 | 0 | 0 | 0 | 0 | 0 | 0 | 0 | 0
427 | 0 | 428 | 0 | 1 | 290 | 302 | 61 | 41 | 49 | 27 | 0 | 0 | 0 | 0 | 0 | 0 | 61 | 41 | 49 | 0 | 0 | 0 | 0 | 0 | 0 | 0
428 | 0 | 429 | 0 | 1 | 290 | 305 | 61 | 41 | 27 | 12 | 10 | 0 | 0 | 0 | 0 | 0 | 61 | 41 | 27 | 10 | 0 | 0 | 0 | 0 | 0 | 0
429 | 0 | 429 | 839 | 1 | 290 | 313 | 61 | 41 | 27 | 0 | 0 | 0 | 0 | 0 | 0 | 0 | 61 | 41 | 10 | 0 | 0 | 0 | 0 | 0 | 0 | 0
429 | 839 | 430 | 0 | 1 | 290 | 313 | 61 | 0 | 0 | 0 | 0 | 0 | 0 | 0 | 0 | 0 | 61 | 0 | 0 | 0 | 0 | 0 | 0 | 0 | 0 | 0
430 | 0 | 430 | 35 | 1 | 290 | 316 | 61 | 41 | 27 | 12 | 0 | 0 | 0 | 0 | 0 | 0 | 61 | 41 | 10 | 27 | 0 | 0 | 0 | 0 | 0 | 0
430 | 35 | 430 | 65 | 1 | 290 | 299 | 61 | 0 | 0 | 0 | 0 | 0 | 0 | 0 | 0 | 0 | 61 | 0 | 0 | 0 | 0 | 0 | 0 | 0 | 0 | 0
430 | 65 | 430 | 400 | 1 | 290 | 296 | 61 | 41 | 0 | 0 | 0 | 0 | 0 | 0 | 0 | 0 | 61 | 41 | 0 | 0 | 0 | 0 | 0 | 0 | 0 | 0
430 | 400 | 431 | 0 | 1 | 290 | 305 | 61 | 41 | 0 | 0 | 0 | 0 | 0 | 0 | 0 | 0 | 61 | 41 | 0 | 0 | 0 | 0 | 0 | 0 | 0 | 0
431 | 0 | 432 | 0 | 1 | 290 | 305 | 61 | 41 | 22 | 0 | 0 | 0 | 0 | 0 | 0 | 0 | 61 | 41 | 0 | 0 | 0 | 0 | 0 | 0 | 0 | 0
432 | 0 | 433 | 0 | 1 | 290 | 313 | 61 | 41 | 22 | 27 | 0 | 0 | 0 | 0 | 0 | 0 | 61 | 41 | 0 | 0 | 0 | 0 | 0 | 0 | 0 | 0
433 | 0 | 433 | 760 | 1 | 290 | 299 | 61 | 41 | 27 | 0 | 0 | 0 | 0 | 0 | 0 | 0 | 61 | 41 | 27 | 0 | 0 | 0 | 0 | 0 | 0 | 0
433 | 760 | 434 | 0 | 1 | 290 | 310 | 61 | 0 | 0 | 0 | 0 | 0 | 0 | 0 | 0 | 0 | 60 | 0 | 0 | 0 | 0 | 0 | 0 | 0 | 0 | 0
434 | 0 | 435 | 0 | 1 | 290 | 296 | 61 | 41 | 0 | 0 | 0 | 0 | 0 | 0 | 0 | 0 | 61 | 41 | 27 | 0 | 0 | 0 | 0 | 0 | 0 | 0
435 | 0 | 436 | 0 | 1 | 290 | 299 | 61 | 41 | 27 | 0 | 0 | 0 | 0 | 0 | 0 | 0 | 61 | 41 | 0 | 0 | 0 | 0 | 0 | 0 | 0 | 0
436 | 0 | 436 | 530 | 1 | 290 | 313 | 61 | 41 | 27 | 10 | 0 | 0 | 0 | 0 | 0 | 0 | 61 | 41 | 27 | 0 | 0 | 0 | 0 | 0 | 0 | 0
436 | 530 | 437 | 0 | 1 | 290 | 307 | 61 | 0 | 0 | 0 | 0 | 0 | 0 | 0 | 0 | 0 | 60 | 0 | 0 | 0 | 0 | 0 | 0 | 0 | 0 | 0
437 | 0 | 437 | 443 | 1 | 290 | 310 | 61 | 41 | 10 | 27 | 0 | 0 | 0 | 0 | 0 | 0 | 61 | 41 | 10 | 27 | 0 | 0 | 0 | 0 | 0 | 0
437 | 443 | 437 | 458 | 1 | 290 | 310 | 61 | 41 | 0 | 0 | 0 | 0 | 0 | 0 | 0 | 0 | 61 | 41 | 0 | 0 | 0 | 0 | 0 | 0 | 0 | 0
437 | 458 | 438 | 0 | 1 | 290 | 310 | 61 | 27 | 0 | 0 | 0 | 0 | 0 | 0 | 0 | 0 | 61 | 27 | 0 | 0 | 0 | 0 | 0 | 0 | 0 | 0
438 | 0 | 438 | 250 | 1 | 290 | 316 | 61 | 41 | 0 | 0 | 0 | 0 | 0 | 0 | 0 | 0 | 61 | 41 | 0 | 0 | 0 | 0 | 0 | 0 | 0 | 0
438 | 250 | 438 | 636 | 1 | 290 | 305 | 61 | 0 | 0 | 0 | 0 | 0 | 0 | 0 | 0 | 0 | 61 | 0 | 0 | 0 | 0 | 0 | 0 | 0 | 0 | 0
438 | 636 | 439 | 0 | 1 | 290 | 310 | 61 | 0 | 0 | 0 | 0 | 0 | 0 | 0 | 0 | 0 | 61 | 0 | 0 | 0 | 0 | 0 | 0 | 0 | 0 | 0
439 | 0 | 439 | 5 | 1 | 282 | 290 | 61 | 41 | 27 | 0 | 0 | 0 | 0 | 0 | 0 | 0 | 61 | 41 | 0 | 0 | 0 | 0 | 0 | 0 | 0 | 0
439 | 5 | 439 | 852 | 1 | 282 | 290 | 61 | 41 | 0 | 0 | 0 | 0 | 0 | 0 | 0 | 0 | 61 | 41 | 0 | 0 | 0 | 0 | 0 | 0 | 0 | 0
439 | 852 | 440 | 0 | 1 | 282 | 288 | 61 | 41 | 0 | 0 | 0 | 0 | 0 | 0 | 0 | 0 | 61 | 41 | 0 | 0 | 0 | 0 | 0 | 0 | 0 | 0
440 | 0 | 440 | 156 | 1 | 282 | 307 | 61 | 41 | 27 | 0 | 0 | 0 | 0 | 0 | 0 | 0 | 61 | 41 | 0 | 0 | 0 | 0 | 0 | 0 | 0 | 0
440 | 156 | 440 | 210 | 1 | 282 | 307 | 61 | 0 | 0 | 0 | 0 | 0 | 0 | 0 | 0 | 0 | 61 | 0 | 0 | 0 | 0 | 0 | 0 | 0 | 0 | 0
440 | 210 | 440 | 330 | 1 | 282 | 302 | 61 | 0 | 0 | 0 | 0 | 0 | 0 | 0 | 0 | 0 | 61 | 0 | 0 | 0 | 0 | 0 | 0 | 0 | 0 | 0
440 | 330 | 440 | 460 | 1 | 282 | 282 | 61 | 27 | 28 | 0 | 0 | 0 | 0 | 0 | 0 | 0 | 61 | 0 | 0 | 0 | 0 | 0 | 0 | 0 | 0 | 0
440 | 460 | 440 | 673 | 1 | 282 | 299 | 61 | 0 | 0 | 0 | 0 | 0 | 0 | 0 | 0 | 0 | 61 | 0 | 0 | 0 | 0 | 0 | 0 | 0 | 0 | 0
440 | 673 | 440 | 823 | 1 | 282 | 290 | 61 | 0 | 0 | 0 | 0 | 0 | 0 | 0 | 0 | 0 | 61 | 0 | 0 | 0 | 0 | 0 | 0 | 0 | 0 | 0
440 | 823 | 441 | 0 | 1 | 282 | 288 | 61 | 0 | 0 | 0 | 0 | 0 | 0 | 0 | 0 | 0 | 61 | 0 | 0 | 0 | 0 | 0 | 0 | 0 | 0 | 0
441 | 0 | 441 | 194 | 1 | 282 | 293 | 61 | 41 | 27 | 0 | 0 | 0 | 0 | 0 | 0 | 0 | 61 | 0 | 0 | 0 | 0 | 0 | 0 | 0 | 0 | 0
441 | 194 | 442 | 0 | 1 | 282 | 290 | 61 | 0 | 0 | 0 | 0 | 0 | 0 | 0 | 0 | 0 | 61 | 0 | 0 | 0 | 0 | 0 | 0 | 0 | 0 | 0
442 | 0 | 442 | 878 | 1 | 282 | 299 | 61 | 41 | 0 | 0 | 0 | 0 | 0 | 0 | 0 | 0 | 61 | 41 | 0 | 0 | 0 | 0 | 0 | 0 | 0 | 0
442 | 878 | 443 | 0 | 1 | 282 | 285 | 61 | 0 | 0 | 0 | 0 | 0 | 0 | 0 | 0 | 0 | 61 | 0 | 0 | 0 | 0 | 0 | 0 | 0 | 0 | 0
443 | 0 | 443 | 183 | 1 | 282 | 288 | 61 | 27 | 0 | 0 | 0 | 0 | 0 | 0 | 0 | 0 | 61 | 0 | 0 | 0 | 0 | 0 | 0 | 0 | 0 | 0
443 | 183 | 443 | 764 | 1 | 282 | 296 | 61 | 41 | 0 | 0 | 0 | 0 | 0 | 0 | 0 | 0 | 61 | 41 | 0 | 0 | 0 | 0 | 0 | 0 | 0 | 0
443 | 764 | 443 | 794 | 1 | 282 | 307 | 61 | 41 | 0 | 0 | 0 | 0 | 0 | 0 | 0 | 0 | 61 | 41 | 0 | 0 | 0 | 0 | 0 | 0 | 0 | 0
443 | 794 | 444 | 0 | 1 | 282 | 285 | 61 | 41 | 0 | 0 | 0 | 0 | 0 | 0 | 0 | 0 | 61 | 41 | 0 | 0 | 0 | 0 | 0 | 0 | 0 | 0
444 | 0 | 444 | 900 | 1 | 282 | 293 | 61 | 27 | 41 | 0 | 0 | 0 | 0 | 0 | 0 | 0 | 61 | 41 | 0 | 0 | 0 | 0 | 0 | 0 | 0 | 0
444 | 900 | 445 | 0 | 1 | 282 | 285 | 61 | 0 | 0 | 0 | 0 | 0 | 0 | 0 | 0 | 0 | 61 | 0 | 0 | 0 | 0 | 0 | 0 | 0 | 0 | 0
445 | 0 | 445 | 100 | 1 | 282 | 288 | 61 | 41 | 0 | 0 | 0 | 0 | 0 | 0 | 0 | 0 | 61 | 41 | 0 | 0 | 0 | 0 | 0 | 0 | 0 | 0
445 | 100 | 445 | 900 | 1 | 282 | 307 | 61 | 59 | 0 | 0 | 0 | 0 | 0 | 0 | 0 | 0 | 61 | 59 | 0 | 0 | 0 | 0 | 0 | 0 | 0 | 0
445 | 900 | 446 | 0 | 1 | 282 | 288 | 61 | 59 | 0 | 0 | 0 | 0 | 0 | 0 | 0 | 0 | 61 | 59 | 0 | 0 | 0 | 0 | 0 | 0 | 0 | 0
446 | 0 | 446 | 182 | 1 | 282 | 293 | 61 | 0 | 0 | 0 | 0 | 0 | 0 | 0 | 0 | 0 | 61 | 0 | 0 | 0 | 0 | 0 | 0 | 0 | 0 | 0
446 | 182 | 447 | 0 | 1 | 282 | 293 | 60 | 0 | 0 | 0 | 0 | 0 | 0 | 0 | 0 | 0 | 61 | 0 | 0 | 0 | 0 | 0 | 0 | 0 | 0 | 0
447 | 0 | 447 | 307 | 1 | 282 | 290 | 60 | 0 | 0 | 0 | 0 | 0 | 0 | 0 | 0 | 0 | 61 | 0 | 0 | 0 | 0 | 0 | 0 | 0 | 0 | 0
447 | 307 | 447 | 572 | 1 | 282 | 302 | 60 | 0 | 0 | 0 | 0 | 0 | 0 | 0 | 0 | 0 | 61 | 0 | 0 | 0 | 0 | 0 | 0 | 0 | 0 | 0
447 | 572 | 448 | 0 | 1 | 282 | 307 | 60 | 0 | 0 | 0 | 0 | 0 | 0 | 0 | 0 | 0 | 61 | 0 | 0 | 0 | 0 | 0 | 0 | 0 | 0 | 0
448 | 0 | 449 | 0 | 1 | 282 | 285 | 61 | 0 | 0 | 0 | 0 | 0 | 0 | 0 | 0 | 0 | 61 | 49 | 0 | 0 | 0 | 0 | 0 | 0 | 0 | 0
449 | 0 | 449 | 202 | 1 | 282 | 288 | 61 | 41 | 28 | 59 | 49 | 0 | 0 | 0 | 0 | 0 | 61 | 41 | 11 | 28 | 0 | 0 | 0 | 0 | 0 | 0
449 | 202 | 449 | 603 | 1 | 282 | 282 | 61 | 28 | 27 | 41 | 0 | 0 | 0 | 0 | 0 | 0 | 61 | 28 | 27 | 41 | 0 | 0 | 0 | 0 | 0 | 0
449 | 603 | 449 | 751 | 1 | 282 | 288 | 61 | 49 | 41 | 28 | 0 | 0 | 0 | 0 | 0 | 0 | 61 | 49 | 41 | 28 | 0 | 0 | 0 | 0 | 0 | 0
449 | 751 | 449 | 912 | 1 | 282 | 299 | 61 | 0 | 0 | 0 | 0 | 0 | 0 | 0 | 0 | 0 | 61 | 0 | 0 | 0 | 0 | 0 | 0 | 0 | 0 | 0
449 | 912 | 450 | 0 | 1 | 282 | 293 | 61 | 0 | 0 | 0 | 0 | 0 | 0 | 0 | 0 | 0 | 61 | 0 | 0 | 0 | 0 | 0 | 0 | 0 | 0 | 0
450 | 0 | 450 | 109 | 1 | 282 | 285 | 61 | 41 | 49 | 0 | 0 | 0 | 0 | 0 | 0 | 0 | 61 | 41 | 49 | 0 | 0 | 0 | 0 | 0 | 0 | 0
450 | 109 | 450 | 600 | 1 | 282 | 302 | 61 | 0 | 0 | 0 | 0 | 0 | 0 | 0 | 0 | 0 | 61 | 0 | 0 | 0 | 0 | 0 | 0 | 0 | 0 | 0
450 | 600 | 451 | 0 | 1 | 282 | 288 | 61 | 0 | 0 | 0 | 0 | 0 | 0 | 0 | 0 | 0 | 61 | 0 | 0 | 0 | 0 | 0 | 0 | 0 | 0 | 0
451 | 0 | 451 | 48 | 1 | 282 | 302 | 61 | 41 | 27 | 49 | 0 | 0 | 0 | 0 | 0 | 0 | 61 | 41 | 27 | 49 | 0 | 0 | 0 | 0 | 0 | 0
451 | 48 | 451 | 78 | 1 | 282 | 290 | 61 | 41 | 49 | 0 | 0 | 0 | 0 | 0 | 0 | 0 | 61 | 41 | 49 | 0 | 0 | 0 | 0 | 0 | 0 | 0
451 | 78 | 451 | 400 | 1 | 282 | 305 | 61 | 41 | 49 | 0 | 0 | 0 | 0 | 0 | 0 | 0 | 61 | 41 | 49 | 0 | 0 | 0 | 0 | 0 | 0 | 0
451 | 400 | 452 | 0 | 1 | 282 | 302 | 61 | 41 | 49 | 0 | 0 | 0 | 0 | 0 | 0 | 0 | 61 | 41 | 49 | 0 | 0 | 0 | 0 | 0 | 0 | 0
452 | 0 | 453 | 0 | 1 | 282 | 305 | 61 | 49 | 0 | 0 | 0 | 0 | 0 | 0 | 0 | 0 | 61 | 49 | 41 | 0 | 0 | 0 | 0 | 0 | 0 | 0
453 | 0 | 454 | 0 | 1 | 282 | 302 | 61 | 41 | 49 | 0 | 0 | 0 | 0 | 0 | 0 | 0 | 61 | 41 | 49 | 0 | 0 | 0 | 0 | 0 | 0 | 0
454 | 0 | 455 | 0 | 1 | 273 | 287 | 61 | 41 | 49 | 0 | 0 | 0 | 0 | 0 | 0 | 0 | 61 | 27 | 49 | 0 | 0 | 0 | 0 | 0 | 0 | 0
455 | 0 | 455 | 143 | 1 | 273 | 292 | 61 | 0 | 0 | 0 | 0 | 0 | 0 | 0 | 0 | 0 | 61 | 0 | 0 | 0 | 0 | 0 | 0 | 0 | 0 | 0
455 | 143 | 455 | 600 | 1 | 273 | 284 | 61 | 49 | 0 | 0 | 0 | 0 | 0 | 0 | 0 | 0 | 61 | 41 | 49 | 0 | 0 | 0 | 0 | 0 | 0 | 0
455 | 600 | 456 | 0 | 1 | 273 | 292 | 61 | 49 | 0 | 0 | 0 | 0 | 0 | 0 | 0 | 0 | 61 | 41 | 27 | 0 | 0 | 0 | 0 | 0 | 0 | 0
456 | 0 | 456 | 821 | 1 | 273 | 284 | 61 | 41 | 0 | 0 | 0 | 0 | 0 | 0 | 0 | 0 | 61 | 49 | 41 | 0 | 0 | 0 | 0 | 0 | 0 | 0
456 | 821 | 456 | 851 | 1 | 273 | 300 | 61 | 41 | 0 | 0 | 0 | 0 | 0 | 0 | 0 | 0 | 61 | 41 | 49 | 0 | 0 | 0 | 0 | 0 | 0 | 0
456 | 851 | 457 | 0 | 1 | 273 | 287 | 61 | 41 | 0 | 0 | 0 | 0 | 0 | 0 | 0 | 0 | 61 | 41 | 49 | 0 | 0 | 0 | 0 | 0 | 0 | 0
457 | 0 | 458 | 0 | 1 | 273 | 295 | 61 | 33 | 0 | 0 | 0 | 0 | 0 | 0 | 0 | 0 | 61 | 0 | 0 | 0 | 0 | 0 | 0 | 0 | 0 | 0
458 | 0 | 458 | 637 | 1 | 273 | 292 | 61 | 41 | 0 | 0 | 0 | 0 | 0 | 0 | 0 | 0 | 61 | 41 | 0 | 0 | 0 | 0 | 0 | 0 | 0 | 0
458 | 637 | 459 | 0 | 1 | 273 | 273 | 61 | 0 | 0 | 0 | 0 | 0 | 0 | 0 | 0 | 0 | 61 | 0 | 0 | 0 | 0 | 0 | 0 | 0 | 0 | 0
459 | 0 | 459 | 600 | 1 | 273 | 300 | 61 | 27 | 0 | 0 | 0 | 0 | 0 | 0 | 0 | 0 | 61 | 41 | 0 | 0 | 0 | 0 | 0 | 0 | 0 | 0
459 | 600 | 460 | 0 | 1 | 273 | 278 | 61 | 0 | 0 | 0 | 0 | 0 | 0 | 0 | 0 | 0 | 61 | 0 | 0 | 0 | 0 | 0 | 0 | 0 | 0 | 0
460 | 0 | 460 | 110 | 1 | 273 | 284 | 61 | 27 | 0 | 0 | 0 | 0 | 0 | 0 | 0 | 0 | 61 | 41 | 0 | 0 | 0 | 0 | 0 | 0 | 0 | 0
460 | 110 | 460 | 140 | 1 | 273 | 281 | 61 | 0 | 0 | 0 | 0 | 0 | 0 | 0 | 0 | 0 | 61 | 0 | 0 | 0 | 0 | 0 | 0 | 0 | 0 | 0
460 | 140 | 461 | 0 | 1 | 273 | 292 | 61 | 0 | 0 | 0 | 0 | 0 | 0 | 0 | 0 | 0 | 61 | 41 | 0 | 0 | 0 | 0 | 0 | 0 | 0 | 0
461 | 0 | 461 | 485 | 1 | 273 | 281 | 61 | 27 | 0 | 0 | 0 | 0 | 0 | 0 | 0 | 0 | 61 | 41 | 0 | 0 | 0 | 0 | 0 | 0 | 0 | 0
461 | 485 | 461 | 515 | 1 | 273 | 281 | 61 | 49 | 0 | 0 | 0 | 0 | 0 | 0 | 0 | 0 | 61 | 0 | 0 | 0 | 0 | 0 | 0 | 0 | 0 | 0
461 | 515 | 462 | 0 | 1 | 273 | 292 | 61 | 49 | 0 | 0 | 0 | 0 | 0 | 0 | 0 | 0 | 61 | 41 | 49 | 0 | 0 | 0 | 0 | 0 | 0 | 0
462 | 0 | 462 | 885 | 1 | 273 | 289 | 61 | 49 | 0 | 0 | 0 | 0 | 0 | 0 | 0 | 0 | 61 | 41 | 49 | 0 | 0 | 0 | 0 | 0 | 0 | 0
462 | 885 | 462 | 915 | 1 | 273 | 300 | 61 | 49 | 0 | 0 | 0 | 0 | 0 | 0 | 0 | 0 | 61 | 41 | 49 | 0 | 0 | 0 | 0 | 0 | 0 | 0
462 | 915 | 463 | 0 | 1 | 273 | 292 | 61 | 49 | 0 | 0 | 0 | 0 | 0 | 0 | 0 | 0 | 61 | 41 | 49 | 0 | 0 | 0 | 0 | 0 | 0 | 0
463 | 0 | 464 | 0 | 1 | 273 | 289 | 61 | 33 | 0 | 0 | 0 | 0 | 0 | 0 | 0 | 0 | 61 | 33 | 0 | 0 | 0 | 0 | 0 | 0 | 0 | 0
464 | 0 | 465 | 0 | 1 | 273 | 284 | 61 | 49 | 41 | 0 | 0 | 0 | 0 | 0 | 0 | 0 | 61 | 49 | 0 | 0 | 0 | 0 | 0 | 0 | 0 | 0
465 | 0 | 466 | 0 | 1 | 273 | 287 | 61 | 49 | 41 | 0 | 0 | 0 | 0 | 0 | 0 | 0 | 61 | 49 | 41 | 0 | 0 | 0 | 0 | 0 | 0 | 0
466 | 0 | 467 | 0 | 1 | 273 | 295 | 61 | 49 | 27 | 0 | 0 | 0 | 0 | 0 | 0 | 0 | 61 | 49 | 0 | 0 | 0 | 0 | 0 | 0 | 0 | 0
467 | 0 | 468 | 0 | 1 | 273 | 295 | 41 | 49 | 0 | 0 | 0 | 0 | 0 | 0 | 0 | 0 | 61 | 49 | 0 | 0 | 0 | 0 | 0 | 0 | 0 | 0
468 | 0 | 468 | 522 | 1 | 273 | 292 | 41 | 27 | 49 | 0 | 0 | 0 | 0 | 0 | 0 | 0 | 61 | 49 | 41 | 27 | 0 | 0 | 0 | 0 | 0 | 0
468 | 522 | 469 | 0 | 1 | 273 | 276 | 49 | 41 | 27 | 0 | 0 | 0 | 0 | 0 | 0 | 0 | 41 | 49 | 27 | 0 | 0 | 0 | 0 | 0 | 0 | 0
469 | 0 | 470 | 0 | 1 | 273 | 278 | 49 | 41 | 27 | 0 | 0 | 0 | 0 | 0 | 0 | 0 | 49 | 41 | 27 | 0 | 0 | 0 | 0 | 0 | 0 | 0
470 | 0 | 471 | 0 | 1 | 273 | 298 | 27 | 49 | 0 | 0 | 0 | 0 | 0 | 0 | 0 | 0 | 27 | 49 | 0 | 0 | 0 | 0 | 0 | 0 | 0 | 0
471 | 0 | 472 | 0 | 1 | 273 | 276 | 27 | 49 | 0 | 0 | 0 | 0 | 0 | 0 | 0 | 0 | 27 | 49 | 0 | 0 | 0 | 0 | 0 | 0 | 0 | 0
472 | 0 | 473 | 0 | 1 | 273 | 300 | 27 | 49 | 0 | 0 | 0 | 0 | 0 | 0 | 0 | 0 | 27 | 49 | 0 | 0 | 0 | 0 | 0 | 0 | 0 | 0
473 | 0 | 474 | 0 | 1 | 273 | 281 | 27 | 49 | 41 | 0 | 0 | 0 | 0 | 0 | 0 | 0 | 27 | 49 | 41 | 0 | 0 | 0 | 0 | 0 | 0 | 0
474 | 0 | 474 | 606 | 1 | 273 | 298 | 27 | 49 | 41 | 0 | 0 | 0 | 0 | 0 | 0 | 0 | 27 | 49 | 41 | 0 | 0 | 0 | 0 | 0 | 0 | 0
474 | 606 | 475 | 0 | 1 | 273 | 289 | 27 | 49 | 0 | 0 | 0 | 0 | 0 | 0 | 0 | 0 | 27 | 49 | 0 | 0 | 0 | 0 | 0 | 0 | 0 | 0
475 | 0 | 476 | 0 | 1 | 273 | 295 | 41 | 49 | 0 | 0 | 0 | 0 | 0 | 0 | 0 | 0 | 49 | 41 | 0 | 0 | 0 | 0 | 0 | 0 | 0 | 0
476 | 0 | 477 | 0 | 1 | 273 | 276 | 49 | 41 | 0 | 0 | 0 | 0 | 0 | 0 | 0 | 0 | 49 | 41 | 0 | 0 | 0 | 0 | 0 | 0 | 0 | 0
477 | 0 | 478 | 0 | 1 | 273 | 278 | 49 | 41 | 27 | 0 | 0 | 0 | 0 | 0 | 0 | 0 | 49 | 41 | 0 | 0 | 0 | 0 | 0 | 0 | 0 | 0
478 | 0 | 478 | 148 | 1 | 273 | 281 | 49 | 0 | 0 | 0 | 0 | 0 | 0 | 0 | 0 | 0 | 49 | 0 | 0 | 0 | 0 | 0 | 0 | 0 | 0 | 0
478 | 148 | 478 | 775 | 1 | 273 | 278 | 49 | 0 | 0 | 0 | 0 | 0 | 0 | 0 | 0 | 0 | 49 | 0 | 0 | 0 | 0 | 0 | 0 | 0 | 0 | 0
478 | 775 | 479 | 0 | 1 | 273 | 300 | 49 | 0 | 0 | 0 | 0 | 0 | 0 | 0 | 0 | 0 | 49 | 0 | 0 | 0 | 0 | 0 | 0 | 0 | 0 | 0
479 | 0 | 479 | 210 | 1 | 273 | 287 | 49 | 27 | 0 | 0 | 0 | 0 | 0 | 0 | 0 | 0 | 49 | 27 | 0 | 0 | 0 | 0 | 0 | 0 | 0 | 0
479 | 210 | 479 | 490 | 1 | 280 | 286 | 49 | 27 | 0 | 0 | 0 | 0 | 0 | 0 | 0 | 0 | 49 | 27 | 0 | 0 | 0 | 0 | 0 | 0 | 0 | 0
479 | 490 | 479 | 740 | 1 | 280 | 300 | 49 | 27 | 0 | 0 | 0 | 0 | 0 | 0 | 0 | 0 | 49 | 27 | 0 | 0 | 0 | 0 | 0 | 0 | 0 | 0
479 | 740 | 480 | 0 | 1 | 280 | 280 | 49 | 27 | 0 | 0 | 0 | 0 | 0 | 0 | 0 | 0 | 49 | 27 | 0 | 0 | 0 | 0 | 0 | 0 | 0 | 0
480 | 0 | 481 | 0 | 1 | 280 | 291 | 49 | 0 | 0 | 0 | 0 | 0 | 0 | 0 | 0 | 0 | 49 | 0 | 0 | 0 | 0 | 0 | 0 | 0 | 0 | 0
481 | 0 | 482 | 0 | 1 | 280 | 308 | 49 | 59 | 0 | 0 | 0 | 0 | 0 | 0 | 0 | 0 | 49 | 59 | 27 | 41 | 0 | 0 | 0 | 0 | 0 | 0
482 | 0 | 482 | 259 | 1 | 280 | 291 | 49 | 41 | 27 | 0 | 0 | 0 | 0 | 0 | 0 | 0 | 49 | 0 | 0 | 0 | 0 | 0 | 0 | 0 | 0 | 0
482 | 259 | 482 | 950 | 1 | 280 | 297 | 49 | 41 | 27 | 0 | 0 | 0 | 0 | 0 | 0 | 0 | 49 | 0 | 0 | 0 | 0 | 0 | 0 | 0 | 0 | 0
482 | 950 | 483 | 0 | 1 | 280 | 294 | 49 | 41 | 0 | 0 | 0 | 0 | 0 | 0 | 0 | 0 | 49 | 0 | 0 | 0 | 0 | 0 | 0 | 0 | 0 | 0
483 | 0 | 484 | 0 | 1 | 280 | 308 | 49 | 0 | 0 | 0 | 0 | 0 | 0 | 0 | 0 | 0 | 49 | 27 | 0 | 0 | 0 | 0 | 0 | 0 | 0 | 0
484 | 0 | 484 | 670 | 1 | 280 | 283 | 49 | 59 | 0 | 0 | 0 | 0 | 0 | 0 | 0 | 0 | 49 | 59 | 0 | 0 | 0 | 0 | 0 | 0 | 0 | 0
484 | 670 | 485 | 0 | 1 | 280 | 286 | 49 | 59 | 0 | 0 | 0 | 0 | 0 | 0 | 0 | 0 | 49 | 59 | 0 | 0 | 0 | 0 | 0 | 0 | 0 | 0
485 | 0 | 486 | 0 | 1 | 280 | 280 | 41 | 0 | 0 | 0 | 0 | 0 | 0 | 0 | 0 | 0 | 49 | 59 | 0 | 0 | 0 | 0 | 0 | 0 | 0 | 0
486 | 0 | 487 | 0 | 1 | 280 | 240 | 41 | 0 | 0 | 0 | 0 | 0 | 0 | 0 | 0 | 0 | 41 | 49 | 59 | 0 | 0 | 0 | 0 | 0 | 0 | 0
487 | 0 | 488 | 0 | 1 | 280 | 244 | 41 | 59 | 0 | 0 | 0 | 0 | 0 | 0 | 0 | 0 | 41 | 49 | 59 | 0 | 0 | 0 | 0 | 0 | 0 | 0
488 | 0 | 489 | 0 | 1 | 280 | 273 | 41 | 59 | 0 | 0 | 0 | 0 | 0 | 0 | 0 | 0 | 41 | 49 | 59 | 0 | 0 | 0 | 0 | 0 | 0 | 0
489 | 0 | 490 | 0 | 1 | 280 | 273 | 41 | 59 | 0 | 0 | 0 | 0 | 0 | 0 | 0 | 0 | 41 | 49 | 59 | 0 | 0 | 0 | 0 | 0 | 0 | 0
490 | 0 | 491 | 0 | 1 | 280 | 280 | 41 | 59 | 0 | 0 | 0 | 0 | 0 | 0 | 0 | 0 | 41 | 49 | 59 | 0 | 0 | 0 | 0 | 0 | 0 | 0
491 | 0 | 492 | 0 | 1 | 280 | 240 | 41 | 0 | 0 | 0 | 0 | 0 | 0 | 0 | 0 | 0 | 41 | 49 | 59 | 0 | 0 | 0 | 0 | 0 | 0 | 0
492 | 0 | 493 | 0 | 1 | 280 | 244 | 41 | 0 | 49 | 27 | 0 | 0 | 0 | 0 | 0 | 0 | 41 | 41 | 28 | 27 | 0 | 0 | 0 | 0 | 0 | 0
493 | 0 | 494 | 0 | 1 | 280 | 273 | 61 | 41 | 49 | 0 | 0 | 0 | 0 | 0 | 0 | 0 | 61 | 41 | 49 | 0 | 0 | 0 | 0 | 0 | 0 | 0
494 | 0 | 495 | 0 | 1 | 280 | 273 | 61 | 41 | 49 | 0 | 0 | 0 | 0 | 0 | 0 | 0 | 61 | 41 | 49 | 0 | 0 | 0 | 0 | 0 | 0 | 0
495 | 0 | 496 | 0 | 1 | 280 | 280 | 61 | 41 | 49 | 27 | 0 | 0 | 0 | 0 | 0 | 0 | 61 | 41 | 0 | 27 | 0 | 0 | 0 | 0 | 0 | 0
496 | 0 | 497 | 0 | 1 | 280 | 240 | 61 | 41 | 49 | 27 | 28 | 0 | 0 | 0 | 0 | 0 | 61 | 41 | 0 | 27 | 0 | 0 | 0 | 0 | 0 | 0
497 | 0 | 498 | 0 | 1 | 280 | 244 | 61 | 41 | 49 | 46 | 0 | 0 | 0 | 0 | 0 | 0 | 61 | 41 | 46 | 49 | 0 | 0 | 0 | 0 | 0 | 0
498 | 0 | 499 | 0 | 1 | 280 | 273 | 61 | 41 | 49 | 27 | 46 | 0 | 0 | 0 | 0 | 0 | 61 | 41 | 27 | 0 | 48 | 0 | 0 | 0 | 0 | 0
499 | 0 | 500 | 0 | 1 | 280 | 273 | 61 | 41 | 49 | 0 | 0 | 0 | 0 | 0 | 0 | 0 | 61 | 41 | 49 | 41 | 0 | 0 | 0 | 0 | 0 | 0
500 | 0 | 501 | 0 | 1 | 280 | 280 | 61 | 0 | 49 | 0 | 0 | 0 | 0 | 0 | 0 | 0 | 61 | 49 | 0 | 0 | 0 | 0 | 0 | 0 | 0 | 0
501 | 0 | 502 | 0 | 1 | 280 | 240 | 61 | 41 | 49 | 28 | 0 | 0 | 0 | 0 | 0 | 0 | 61 | 41 | 28 | 27 | 0 | 0 | 0 | 0 | 0 | 0
502 | 0 | 503 | 0 | 1 | 280 | 244 | 61 | 41 | 49 | 0 | 0 | 0 | 0 | 0 | 0 | 0 | 61 | 49 | 0 | 0 | 0 | 0 | 0 | 0 | 0 | 0
503 | 0 | 504 | 0 | 1 | 280 | 240 | 61 | 41 | 49 | 0 | 0 | 0 | 0 | 0 | 0 | 0 | 61 | 41 | 49 | 0 | 0 | 0 | 0 | 0 | 0 | 0
504 | 0 | 505 | 0 | 1 | 280 | 244 | 61 | 0 | 49 | 0 | 0 | 0 | 0 | 0 | 0 | 0 | 61 | 49 | 0 | 0 | 0 | 0 | 0 | 0 | 0 | 0
505 | 0 | 506 | 0 | 1 | 280 | 273 | 61 | 0 | 49 | 0 | 0 | 0 | 0 | 0 | 0 | 0 | 61 | 49 | 41 | 0 | 0 | 0 | 0 | 0 | 0 | 0
506 | 0 | 507 | 0 | 1 | 280 | 240 | 61 | 0 | 0 | 0 | 0 | 0 | 0 | 0 | 0 | 0 | 61 | 0 | 0 | 0 | 0 | 0 | 0 | 0 | 0 | 0
507 | 0 | 508 | 0 | 1 | 280 | 244 | 61 | 41 | 0 | 0 | 0 | 0 | 0 | 0 | 0 | 0 | 61 | 41 | 0 | 0 | 0 | 0 | 0 | 0 | 0 | 0
508 | 0 | 509 | 0 | 1 | 280 | 273 | 61 | 41 | 49 | 27 | 44 | 46 | 0 | 0 | 0 | 0 | 61 | 41 | 46 | 0 | 0 | 0 | 0 | 0 | 0 | 0
509 | 0 | 510 | 0 | 1 | 280 | 273 | 61 | 41 | 49 | 27 | 44 | 0 | 0 | 0 | 0 | 0 | 61 | 41 | 49 | 27 | 44 | 0 | 0 | 0 | 0 | 0
510 | 0 | 511 | 0 | 1 | 280 | 280 | 61 | 41 | 49 | 0 | 0 | 0 | 0 | 0 | 0 | 0 | 61 | 41 | 0 | 44 | 0 | 0 | 0 | 0 | 0 | 0
511 | 0 | 512 | 0 | 1 | 280 | 280 | 61 | 41 | 49 | 44 | 46 | 0 | 0 | 0 | 0 | 0 | 61 | 41 | 0 | 44 | 46 | 0 | 0 | 0 | 0 | 0
512 | 0 | 513 | 0 | 1 | 280 | 280 | 61 | 41 | 49 | 0 | 44 | 46 | 0 | 0 | 0 | 0 | 61 | 41 | 0 | 44 | 46 | 0 | 0 | 0 | 0 | 0
513 | 0 | 514 | 0 | 1 | 280 | 280 | 61 | 41 | 49 | 44 | 46 | 27 | 0 | 0 | 0 | 0 | 61 | 41 | 0 | 44 | 46 | 27 | 0 | 0 | 0 | 0
514 | 0 | 515 | 0 | 1 | 280 | 280 | 61 | 41 | 49 | 27 | 0 | 0 | 0 | 0 | 0 | 0 | 61 | 41 | 0 | 49 | 27 | 0 | 0 | 0 | 0 | 0
515 | 0 | 516 | 0 | 1 | 280 | 280 | 61 | 41 | 0 | 0 | 0 | 0 | 0 | 0 | 0 | 0 | 61 | 41 | 0 | 0 | 0 | 0 | 0 | 0 | 0 | 0
516 | 0 | 517 | 0 | 1 | 280 | 280 | 61 | 41 | 49 | 44 | 46 | 0 | 0 | 0 | 0 | 0 | 61 | 41 | 0 | 44 | 46 | 0 | 0 | 0 | 0 | 0
517 | 0 | 518 | 0 | 1 | -1 | -1 | 61 | 41 | 44 | 46 | 27 | 0 | 0 | 0 | 0 | 0 | 61 | 41 | 44 | 46 | 28 | 27 | 0 | 0 | 0 | 0
518 | 0 | 519 | 0 | 2 | 280 | 280 | 61 | 41 | 44 | 46 | 27 | 0 | 0 | 0 | 0 | 0 | 61 | 41 | 0 | 44 | 46 | 27 | 0 | 0 | 0 | 0
519 | 0 | 520 | 0 | 2 | 280 | 280 | 61 | 41 | 44 | 46 | 27 | 0 | 0 | 0 | 0 | 0 | 61 | 41 | 0 | 51 | 11 | 0 | 0 | 0 | 0 | 0
520 | 0 | 521 | 0 | 2 | 280 | 280 | 61 | 41 | 44 | 46 | 27 | 0 | 0 | 0 | 0 | 0 | 61 | 41 | 44 | 51 | 46 | 0 | 0 | 0 | 0 | 0
521 | 0 | 522 | 0 | 2 | 280 | 280 | 61 | 41 | 27 | 0 | 0 | 0 | 0 | 0 | 0 | 0 | 61 | 41 | 27 | 0 | 0 | 0 | 0 | 0 | 0 | 0
522 | 0 | 523 | 0 | 2 | 280 | 280 | 61 | 41 | 27 | 0 | 0 | 0 | 0 | 0 | 0 | 0 | 61 | 41 | 27 | 0 | 0 | 0 | 0 | 0 | 0 | 0
523 | 0 | 524 | 0 | 2 | 280 | 280 | 61 | 41 | 0 | 0 | 0 | 0 | 0 | 0 | 0 | 0 | 61 | 41 | 0 | 0 | 0 | 0 | 0 | 0 | 0 | 0
524 | 0 | 525 | 0 | 2 | 280 | 280 | 61 | 41 | 27 | 0 | 0 | 0 | 0 | 0 | 0 | 0 | 61 | 41 | 27 | 0 | 0 | 0 | 0 | 0 | 0 | 0
525 | 0 | 526 | 0 | 2 | 280 | 280 | 61 | 41 | 0 | 0 | 0 | 0 | 0 | 0 | 0 | 0 | 61 | 41 | 0 | 0 | 0 | 0 | 0 | 0 | 0 | 0
526 | 0 | 527 | 0 | 2 | 280 | 280 | 61 | 41 | 44 | 0 | 0 | 0 | 0 | 0 | 0 | 0 | 61 | 41 | 51 | 44 | 0 | 0 | 0 | 0 | 0 | 0
527 | 0 | 528 | 0 | 2 | 280 | 280 | 61 | 41 | 27 | 51 | 0 | 0 | 0 | 0 | 0 | 0 | 61 | 41 | 51 | 0 | 0 | 0 | 0 | 0 | 0 | 0
528 | 0 | 529 | 0 | 2 | 280 | 280 | 61 | 41 | 51 | 44 | 0 | 0 | 0 | 0 | 0 | 0 | 61 | 41 | 51 | 46 | 0 | 0 | 0 | 0 | 0 | 0
529 | 0 | 530 | 0 | 2 | 280 | 280 | 61 | 41 | 44 | 27 | 51 | 12 | 0 | 0 | 0 | 0 | 61 | 41 | 46 | 0 | 0 | 0 | 0 | 0 | 0 | 0
530 | 0 | 531 | 0 | 2 | 280 | 280 | 61 | 41 | 10 | 51 | 27 | 0 | 0 | 0 | 0 | 0 | 61 | 41 | 27 | 0 | 0 | 0 | 0 | 0 | 0 | 0
531 | 0 | 532 | 0 | 2 | 280 | 280 | 61 | 41 | 27 | 0 | 0 | 0 | 0 | 0 | 0 | 0 | 61 | 41 | 27 | 0 | 0 | 0 | 0 | 0 | 0 | 0
532 | 0 | 533 | 0 | 2 | 280 | 280 | 61 | 41 | 27 | 12 | 0 | 0 | 0 | 0 | 0 | 0 | 61 | 41 | 0 | 0 | 0 | 0 | 0 | 0 | 0 | 0
533 | 0 | 534 | 0 | 2 | 280 | 280 | 61 | 41 | 27 | 12 | 0 | 0 | 0 | 0 | 0 | 0 | 61 | 41 | 44 | 0 | 0 | 0 | 0 | 0 | 0 | 0
534 | 0 | 535 | 0 | 2 | -1 | -1 | 61 | 41 | 27 | 12 | 0 | 0 | 0 | 0 | 0 | 0 | 61 | 41 | 44 | 0 | 0 | 0 | 0 | 0 | 0 | 0
535 | 0 | 536 | 0 | 2 | -1 | -1 | 61 | 41 | 27 | 12 | 0 | 0 | 0 | 0 | 0 | 0 | 61 | 41 | 51 | 0 | 0 | 0 | 0 | 0 | 0 | 0
536 | 0 | 537 | 0 | 2 | 0 | 0 | 61 | 41 | 27 | 12 | 0 | 0 | 0 | 0 | 0 | 0 | 61 | 41 | 0 | 0 | 0 | 0 | 0 | 0 | 0 | 0
537 | 0 | 538 | 0 | 2 | 0 | 0 | 61 | 41 | 10 | 0 | 0 | 0 | 0 | 0 | 0 | 0 | 61 | 41 | 0 | 0 | 0 | 0 | 0 | 0 | 0 | 0
538 | 0 | 539 | 0 | 2 | 0 | 0 | 61 | 41 | 27 | 0 | 0 | 0 | 0 | 0 | 0 | 0 | 61 | 41 | 0 | 0 | 0 | 0 | 0 | 0 | 0 | 0
539 | 0 | 540 | 0 | 2 | 0 | 0 | 61 | 12 | 0 | 0 | 0 | 0 | 0 | 0 | 0 | 0 | 61 | 0 | 0 | 0 | 0 | 0 | 0 | 0 | 0 | 0
540 | 0 | 541 | 0 | 2 | 0 | 0 | 61 | 0 | 0 | 0 | 0 | 0 | 0 | 0 | 0 | 0 | 61 | 0 | 0 | 0 | 0 | 0 | 0 | 0 | 0 | 0
541 | 0 | 542 | 0 | 2 | 0 | 0 | 61 | 0 | 0 | 0 | 0 | 0 | 0 | 0 | 0 | 0 | 61 | 0 | 0 | 0 | 0 | 0 | 0 | 0 | 0 | 0
542 | 0 | 543 | 0 | 2 | 0 | 0 | 61 | 41 | 0 | 0 | 0 | 0 | 0 | 0 | 0 | 0 | 61 | 41 | 0 | 0 | 0 | 0 | 0 | 0 | 0 | 0
543 | 0 | 544 | 0 | 2 | 0 | 0 | 61 | 0 | 0 | 0 | 0 | 0 | 0 | 0 | 0 | 0 | 61 | 0 | 0 | 0 | 0 | 0 | 0 | 0 | 0 | 0
544 | 0 | 545 | 0 | 2 | 0 | 0 | 61 | 0 | 0 | 0 | 0 | 0 | 0 | 0 | 0 | 0 | 61 | 0 | 0 | 0 | 0 | 0 | 0 | 0 | 0 | 0
545 | 0 | 546 | 0 | 2 | 0 | 0 | 61 | 0 | 0 | 0 | 0 | 0 | 0 | 0 | 0 | 0 | 61 | 0 | 0 | 0 | 0 | 0 | 0 | 0 | 0 | 0
546 | 0 | 547 | 0 | 2 | -1 | -1 | 61 | 0 | 0 | 0 | 0 | 0 | 0 | 0 | 0 | 0 | 61 | 0 | 0 | 0 | 0 | 0 | 0 | 0 | 0 | 0
547 | 0 | 548 | 0 | 2 | -1 | -1 | 61 | 0 | 0 | 0 | 0 | 0 | 0 | 0 | 0 | 0 | 61 | 0 | 0 | 0 | 0 | 0 | 0 | 0 | 0 | 0
548 | 0 | 549 | 0 | 2 | -1 | -1 | 61 | 0 | 0 | 0 | 0 | 0 | 0 | 0 | 0 | 0 | 61 | 0 | 0 | 0 | 0 | 0 | 0 | 0 | 0 | 0
549 | 0 | 550 | 0 | 2 | -1 | -1 | 61 | 0 | 0 | 0 | 0 | 0 | 0 | 0 | 0 | 0 | 61 | 0 | 0 | 0 | 0 | 0 | 0 | 0 | 0 | 0
550 | 0 | 551 | 0 | 2 | -1 | -1 | 61 | 0 | 0 | 0 | 0 | 0 | 0 | 0 | 0 | 0 | 61 | 0 | 0 | 0 | 0 | 0 | 0 | 0 | 0 | 0
551 | 0 | 552 | 0 | 2 | -1 | -1 | 61 | 0 | 0 | 0 | 0 | 0 | 0 | 0 | 0 | 0 | 61 | 0 | 0 | 0 | 0 | 0 | 0 | 0 | 0 | 0
552 | 0 | 553 | 0 | 2 | -1 | -1 | 61 | 0 | 0 | 0 | 0 | 0 | 0 | 0 | 0 | 0 | 61 | 0 | 0 | 0 | 0 | 0 | 0 | 0 | 0 | 0
553 | 0 | 554 | 0 | 2 | -1 | -1 | 61 | 0 | 0 | 0 | 0 | 0 | 0 | 0 | 0 | 0 | 61 | 0 | 0 | 0 | 0 | 0 | 0 | 0 | 0 | 0
554 | 0 | 555 | 0 | 2 | -1 | -1 | 61 | 0 | 0 | 0 | 0 | 0 | 0 | 0 | 0 | 0 | 61 | 0 | 0 | 0 | 0 | 0 | 0 | 0 | 0 | 0
555 | 0 | 556 | 0 | 1 | 272 | 261 | 61 | 0 | 0 | 0 | 0 | 0 | 0 | 0 | 0 | 0 | 61 | 0 | 0 | 0 | 0 | 0 | 0 | 0 | 0 | 0
556 | 0 | 557 | 0 | 1 | 272 | 274 | 61 | 30 | 0 | 0 | 0 | 0 | 0 | 0 | 0 | 0 | 61 | 30 | 0 | 0 | 0 | 0 | 0 | 0 | 0 | 0
557 | 0 | 558 | 0 | 1 | 272 | 250 | 27 | 0 | 0 | 0 | 0 | 0 | 0 | 0 | 0 | 0 | 27 | 0 | 0 | 0 | 0 | 0 | 0 | 0 | 0 | 0
558 | 0 | 559 | 0 | 1 | 272 | 222 | 27 | 0 | 0 | 0 | 0 | 0 | 0 | 0 | 0 | 0 | 27 | 0 | 0 | 0 | 0 | 0 | 0 | 0 | 0 | 0
559 | 0 | 560 | 0 | 1 | 272 | 243 | 27 | 0 | 0 | 0 | 0 | 0 | 0 | 0 | 0 | 0 | 27 | 0 | 0 | 0 | 0 | 0 | 0 | 0 | 0 | 0
560 | 0 | 561 | 0 | 1 | 272 | 269 | 27 | 0 | 0 | 0 | 0 | 0 | 0 | 0 | 0 | 0 | 27 | 0 | 0 | 0 | 0 | 0 | 0 | 0 | 0 | 0
561 | 0 | 562 | 0 | 1 | 270 | 270 | 27 | 0 | 0 | 0 | 0 | 0 | 0 | 0 | 0 | 0 | 61 | 49 | 18 | 0 | 0 | 0 | 0 | 0 | 0 | 0
562 | 0 | 562 | 432 | 1 | 270 | 270 | 61 | 0 | 0 | 0 | 0 | 0 | 0 | 0 | 0 | 0 | 61 | 0 | 0 | 0 | 0 | 0 | 0 | 0 | 0 | 0
562 | 432 | 563 | 0 | 1 | 270 | 252 | 61 | 0 | 0 | 0 | 0 | 0 | 0 | 0 | 0 | 0 | 61 | 0 | 0 | 0 | 0 | 0 | 0 | 0 | 0 | 0
563 | 0 | 564 | 0 | 1 | 270 | 260 | 61 | 0 | 0 | 0 | 0 | 0 | 0 | 0 | 0 | 0 | 61 | 0 | 0 | 0 | 0 | 0 | 0 | 0 | 0 | 0
564 | 0 | 565 | 0 | 1 | 270 | 289 | 61 | 59 | 0 | 0 | 0 | 0 | 0 | 0 | 0 | 0 | 61 | 59 | 0 | 0 | 0 | 0 | 0 | 0 | 0 | 0
565 | 0 | 566 | 0 | 1 | 270 | 250 | 61 | 59 | 0 | 0 | 0 | 0 | 0 | 0 | 0 | 0 | 61 | 59 | 0 | 0 | 0 | 0 | 0 | 0 | 0 | 0
566 | 0 | 567 | 0 | 1 | 270 | 288 | 61 | 0 | 0 | 0 | 0 | 0 | 0 | 0 | 0 | 0 | 61 | 0 | 0 | 0 | 0 | 0 | 0 | 0 | 0 | 0
567 | 0 | 568 | 0 | 1 | 270 | 288 | 61 | 49 | 0 | 0 | 0 | 0 | 0 | 0 | 0 | 0 | 61 | 0 | 0 | 0 | 0 | 0 | 0 | 0 | 0 | 0
568 | 0 | 569 | 0 | 1 | 270 | 272 | 61 | 0 | 0 | 0 | 0 | 0 | 0 | 0 | 0 | 0 | 61 | 0 | 0 | 0 | 0 | 0 | 0 | 0 | 0 | 0
569 | 0 | 570 | 0 | 1 | 270 | 245 | 61 | 0 | 0 | 0 | 0 | 0 | 0 | 0 | 0 | 0 | 61 | 0 | 0 | 0 | 0 | 0 | 0 | 0 | 0 | 0
570 | 0 | 571 | 0 | 1 | 270 | 240 | 61 | 49 | 0 | 0 | 0 | 0 | 0 | 0 | 0 | 0 | 61 | 49 | 0 | 0 | 0 | 0 | 0 | 0 | 0 | 0
571 | 0 | 572 | 0 | 1 | 270 | 252 | 61 | 49 | 0 | 0 | 0 | 0 | 0 | 0 | 0 | 0 | 61 | 49 | 0 | 0 | 0 | 0 | 0 | 0 | 0 | 0
572 | 0 | 573 | 0 | 1 | 270 | 239 | 61 | 49 | 0 | 0 | 0 | 0 | 0 | 0 | 0 | 0 | 61 | 49 | 0 | 0 | 0 | 0 | 0 | 0 | 0 | 0
573 | 0 | 574 | 0 | 1 | 270 | 248 | 61 | 0 | 0 | 0 | 0 | 0 | 0 | 0 | 0 | 0 | 61 | 0 | 0 | 0 | 0 | 0 | 0 | 0 | 0 | 0
574 | 0 | 574 | 538 | 1 | 270 | 253 | 61 | 49 | 0 | 0 | 0 | 0 | 0 | 0 | 0 | 0 | 61 | 49 | 0 | 0 | 0 | 0 | 0 | 0 | 0 | 0
574 | 538 | 575 | 0 | 1 | 270 | 253 | 61 | 30 | 0 | 0 | 0 | 0 | 0 | 0 | 0 | 0 | 61 | 30 | 0 | 0 | 0 | 0 | 0 | 0 | 0 | 0
575 | 0 | 576 | 0 | 1 | 270 | 260 | 41 | 27 | 0 | 0 | 0 | 0 | 0 | 0 | 0 | 0 | 41 | 27 | 0 | 0 | 0 | 0 | 0 | 0 | 0 | 0
576 | 0 | 577 | 0 | 1 | 270 | 255 | 61 | 41 | 27 | 0 | 51 | 22 | 18 | 0 | 0 | 0 | 61 | 41 | 27 | 51 | 0 | 0 | 0 | 0 | 0 | 0
577 | 0 | 578 | 0 | 1 | 270 | 269 | 61 | 41 | 27 | 0 | 51 | 0 | 0 | 0 | 0 | 0 | 61 | 41 | 27 | 51 | 0 | 0 | 0 | 0 | 0 | 0
578 | 0 | 579 | 0 | 1 | 270 | 288 | 61 | 41 | 27 | 46 | 51 | 0 | 0 | 0 | 0 | 0 | 61 | 41 | 27 | 51 | 46 | 0 | 0 | 0 | 0 | 0
579 | 0 | 580 | 0 | 1 | 270 | 262 | 61 | 41 | 27 | 44 | 51 | 22 | 0 | 0 | 0 | 0 | 61 | 41 | 27 | 51 | 44 | 0 | 0 | 0 | 0 | 0
580 | 0 | 581 | 0 | 1 | 270 | 258 | 61 | 41 | 27 | 0 | 51 | 0 | 0 | 0 | 0 | 0 | 61 | 41 | 27 | 51 | 0 | 0 | 0 | 0 | 0 | 0
581 | 0 | 582 | 0 | 1 | 270 | 239 | 61 | 41 | 28 | 27 | 51 | 0 | 0 | 0 | 0 | 0 | 61 | 41 | 27 | 51 | 22 | 0 | 0 | 0 | 0 | 0
582 | 0 | 582 | 800 | 1 | 270 | 236 | 61 | 41 | 28 | 27 | 51 | 0 | 0 | 0 | 0 | 0 | 61 | 41 | 27 | 51 | 0 | 0 | 0 | 0 | 0 | 0
582 | 800 | 583 | 0 | 1 | 270 | 236 | 61 | 41 | 0 | 27 | 51 | 0 | 0 | 0 | 0 | 0 | 61 | 41 | 27 | 51 | 0 | 0 | 0 | 0 | 0 | 0
583 | 0 | 584 | 0 | 1 | 270 | 228 | 61 | 41 | 44 | 27 | 51 | 0 | 0 | 0 | 0 | 0 | 61 | 41 | 27 | 51 | 46 | 0 | 0 | 0 | 0 | 0
584 | 0 | 584 | 442 | 1 | 270 | 252 | 62 | 41 | 46 | 27 | 0 | 0 | 0 | 0 | 0 | 0 | 62 | 41 | 27 | 46 | 0 | 0 | 0 | 0 | 0 | 0
584 | 442 | 584 | 472 | 1 | 270 | 252 | 62 | 41 | 46 | 27 | 0 | 0 | 0 | 0 | 0 | 0 | 62 | 41 | 15 | 46 | 0 | 0 | 0 | 0 | 0 | 0
584 | 472 | 585 | 0 | 1 | 270 | 252 | 62 | 41 | 46 | 27 | 18 | 0 | 0 | 0 | 0 | 0 | 61 | 41 | 46 | 0 | 0 | 0 | 0 | 0 | 0 | 0
585 | 0 | 585 | 800 | 1 | 270 | 277 | 61 | 41 | 28 | 27 | 51 | 18 | 11 | 0 | 0 | 0 | 61 | 41 | 51 | 0 | 0 | 0 | 0 | 0 | 0 | 0
585 | 800 | 586 | 0 | 1 | 270 | 277 | 61 | 41 | 0 | 27 | 0 | 0 | 0 | 0 | 0 | 0 | 61 | 41 | 51 | 0 | 0 | 0 | 0 | 0 | 0 | 0
586 | 0 | 587 | 0 | 1 | 270 | 275 | 61 | 41 | 28 | 27 | 51 | 11 | 18 | 0 | 0 | 0 | 61 | 41 | 27 | 51 | 12 | 0 | 0 | 0 | 0 | 0
587 | 0 | 588 | 0 | 1 | 270 | 239 | 61 | 41 | 28 | 27 | 51 | 22 | 0 | 0 | 0 | 0 | 61 | 41 | 27 | 51 | 21 | 28 | 0 | 0 | 0 | 0
588 | 0 | 589 | 0 | 1 | 270 | 296 | 61 | 41 | 11 | 27 | 51 | 0 | 0 | 0 | 0 | 0 | 61 | 41 | 27 | 51 | 0 | 0 | 0 | 0 | 0 | 0
589 | 0 | 590 | 0 | 1 | 270 | 290 | 61 | 41 | 28 | 27 | 51 | 22 | 0 | 0 | 0 | 0 | 61 | 41 | 27 | 51 | 0 | 0 | 0 | 0 | 0 | 0
590 | 0 | 591 | 0 | 1 | 270 | 290 | 61 | 41 | 22 | 27 | 51 | 0 | 0 | 0 | 0 | 0 | 61 | 41 | 27 | 0 | 0 | 0 | 0 | 0 | 0 | 0
591 | 0 | 592 | 0 | 1 | 270 | 277 | 61 | 41 | 28 | 27 | 0 | 0 | 0 | 0 | 0 | 0 | 61 | 41 | 27 | 51 | 28 | 0 | 0 | 0 | 0 | 0
592 | 0 | 593 | 0 | 1 | 270 | 258 | 61 | 41 | 28 | 27 | 0 | 0 | 0 | 0 | 0 | 0 | 61 | 41 | 28 | 0 | 0 | 0 | 0 | 0 | 0 | 0
593 | 0 | 594 | 0 | 1 | 270 | 274 | 61 | 41 | 28 | 27 | 22 | 0 | 0 | 0 | 0 | 0 | 61 | 41 | 28 | 0 | 0 | 0 | 0 | 0 | 0 | 0
594 | 0 | 595 | 0 | 1 | 270 | 262 | 61 | 41 | 28 | 27 | 0 | 0 | 0 | 0 | 0 | 0 | 61 | 41 | 27 | 28 | 0 | 0 | 0 | 0 | 0 | 0
595 | 0 | 596 | 0 | 1 | 270 | 248 | 61 | 41 | 28 | 27 | 0 | 0 | 0 | 0 | 0 | 0 | 61 | 41 | 27 | 28 | 0 | 0 | 0 | 0 | 0 | 0
596 | 0 | 596 | 285 | 1 | 270 | 255 | 62 | 41 | 28 | 27 | 0 | 0 | 0 | 0 | 0 | 0 | 61 | 41 | 28 | 0 | 0 | 0 | 0 | 0 | 0 | 0
596 | 285 | 596 | 315 | 1 | 270 | 255 | 62 | 41 | 28 | 0 | 0 | 0 | 0 | 0 | 0 | 0 | 61 | 41 | 28 | 0 | 0 | 0 | 0 | 0 | 0 | 0
596 | 315 | 596 | 570 | 1 | 270 | 255 | 62 | 41 | 28 | 0 | 0 | 0 | 0 | 0 | 0 | 0 | 61 | 41 | 28 | 0 | 0 | 0 | 0 | 0 | 0 | 0
596 | 570 | 597 | 0 | 1 | 270 | 255 | 62 | 41 | 28 | 0 | 0 | 0 | 0 | 0 | 0 | 0 | 61 | 41 | 28 | 0 | 0 | 0 | 0 | 0 | 0 | 0
597 | 0 | 598 | 0 | 1 | 270 | 280 | 61 | 41 | 28 | 27 | 0 | 0 | 0 | 0 | 0 | 0 | 61 | 41 | 28 | 27 | 0 | 0 | 0 | 0 | 0 | 0
598 | 0 | 599 | 0 | 1 | 270 | 300 | 61 | 41 | 28 | 27 | 0 | 0 | 0 | 0 | 0 | 0 | 61 | 41 | 28 | 27 | 0 | 0 | 0 | 0 | 0 | 0
599 | 0 | 600 | 0 | 1 | 270 | 319 | 61 | 41 | 28 | 27 | 0 | 0 | 0 | 0 | 0 | 0 | 61 | 41 | 28 | 27 | 0 | 0 | 0 | 0 | 0 | 0
600 | 0 | 601 | 0 | 1 | 270 | 319 | 61 | 41 | 28 | 27 | 0 | 0 | 0 | 0 | 0 | 0 | 61 | 41 | 28 | 27 | 0 | 0 | 0 | 0 | 0 | 0
601 | 0 | 602 | 0 | 1 | 270 | 319 | 61 | 41 | 28 | 27 | 0 | 0 | 0 | 0 | 0 | 0 | 61 | 41 | 28 | 27 | 0 | 0 | 0 | 0 | 0 | 0
602 | 0 | 603 | 0 | 1 | 270 | 319 | 61 | 41 | 28 | 27 | 0 | 0 | 0 | 0 | 0 | 0 | 61 | 41 | 28 | 27 | 0 | 0 | 0 | 0 | 0 | 0
603 | 0 | 604 | 0 | 1 | 270 | 319 | 61 | 41 | 28 | 27 | 0 | 0 | 0 | 0 | 0 | 0 | 61 | 41 | 28 | 27 | 0 | 0 | 0 | 0 | 0 | 0
604 | 0 | 605 | 0 | 1 | 270 | 319 | 61 | 41 | 28 | 27 | 46 | 0 | 0 | 0 | 0 | 0 | 61 | 41 | 28 | 27 | 44 | 0 | 0 | 0 | 0 | 0
605 | 0 | 606 | 0 | 1 | 270 | 319 | 61 | 41 | 28 | 27 | 0 | 0 | 0 | 0 | 0 | 0 | 61 | 41 | 28 | 27 | 0 | 0 | 0 | 0 | 0 | 0
606 | 0 | 607 | 0 | 1 | 270 | 319 | 61 | 41 | 28 | 27 | 0 | 0 | 0 | 0 | 0 | 0 | 61 | 41 | 28 | 27 | 0 | 0 | 0 | 0 | 0 | 0
607 | 0 | 608 | 0 | 1 | 270 | 319 | 61 | 41 | 28 | 27 | 0 | 0 | 0 | 0 | 0 | 0 | 61 | 41 | 28 | 27 | 0 | 0 | 0 | 0 | 0 | 0
608 | 0 | 609 | 0 | 1 | 270 | 324 | 61 | 41 | 28 | 27 | 51 | 0 | 0 | 0 | 0 | 0 | 61 | 41 | 28 | 27 | 51 | 0 | 0 | 0 | 0 | 0
609 | 0 | 610 | 0 | 1 | 270 | 324 | 61 | 41 | 28 | 27 | 0 | 0 | 0 | 0 | 0 | 0 | 61 | 41 | 28 | 27 | 0 | 0 | 0 | 0 | 0 | 0
610 | 0 | 611 | 0 | 1 | 270 | 324 | 61 | 41 | 28 | 27 | 18 | 0 | 0 | 0 | 0 | 0 | 61 | 41 | 28 | 27 | 0 | 0 | 0 | 0 | 0 | 0
611 | 0 | 612 | 0 | 1 | 270 | 329 | 61 | 41 | 28 | 27 | 0 | 0 | 0 | 0 | 0 | 0 | 61 | 41 | 28 | 27 | 0 | 0 | 0 | 0 | 0 | 0
612 | 0 | 613 | 0 | 1 | 270 | 329 | 61 | 41 | 0 | 27 | 0 | 0 | 0 | 0 | 0 | 0 | 61 | 41 | 0 | 27 | 0 | 0 | 0 | 0 | 0 | 0
613 | 0 | 614 | 0 | 1 | 270 | 325 | 27 | 0 | 0 | 0 | 0 | 0 | 0 | 0 | 0 | 0 | 27 | 0 | 0 | 0 | 0 | 0 | 0 | 0 | 0 | 0
614 | 0 | 615 | 0 | 1 | 270 | 322 | 27 | 61 | 0 | 0 | 0 | 0 | 0 | 0 | 0 | 0 | 27 | 61 | 0 | 0 | 0 | 0 | 0 | 0 | 0 | 0
615 | 0 | 616 | 0 | 1 | 270 | 322 | 27 | 61 | 41 | 0 | 0 | 0 | 0 | 0 | 0 | 0 | 27 | 61 | 41 | 0 | 0 | 0 | 0 | 0 | 0 | 0
616 | 0 | 616 | 365 | 1 | 270 | 322 | 27 | 61 | 0 | 0 | 0 | 0 | 0 | 0 | 0 | 0 | 27 | 61 | 0 | 0 | 0 | 0 | 0 | 0 | 0 | 0
Note on A1: Адрес начала участка - километр
Note on B1: Адрес начала участка - метр (приращение)
Note on C1: Адрес конца участка - километр
Note on D1: Адрес конца участка - метр (приращение)
Note on E1: Код конструкции дорожной одежды
Note on F1: Требуемый модуль упругости
Note on G1: Фактический модуль упругости
Note on H1: Код дефекта состояния покрытия - прямо
Note on I1: Код дефекта состояния покрытия - прямо
Note on J1: Код дефекта состояния покрытия - прямо
Note on K1: Код дефекта состояния покрытия - прямо
Note on L1: Код дефекта состояния покрытия - прямо
Note on M1: Код дефекта состояния покрытия - прямо
Note on N1: Код дефекта состояния покрытия - прямо
Note on O1: Код дефекта состояния покрытия - прямо
Note on P1: Код дефекта состояния покрытия - прямо
Note on Q1: Код дефекта состояния покрытия - прямо
Note on R1: Код дефекта состояния покрытия - обратно
Note on S1: Код дефекта состояния покрытия - обратно
Note on T1: Код дефекта состояния покрытия - обратно
Note on U1: Код дефекта состояния покрытия - обратно
Note on V1: Код дефекта состояния покрытия - обратно
Note on W1: Код дефекта состояния покрытия - обратно
Note on X1: Код дефекта состояния покрытия - обратно
Note on Y1: Код дефекта состояния покрытия - обратно
Note on Z1: Код дефекта состояния покрытия - обратно
Note on AA1: Код дефекта состояния покрытия - обратно

## Настройки (hidden)
AssessmentCoating

## Лист2 (hidden)
41 - поперечные одиноч.трещины (расст.между трещ. > 20 м)
42 - поперечные одиноч.трещины (расст. между трещ. 10-20 м)
43 - поперечные редкие трещины (расст. между трещ. 8-10 м)
44 - поперечные редкие трещины (расст. между ними 6-8 м)
45 - поперечные редкие трещины (расст. между ними 4-6 м)
46 - поперечные частые трещины (расст. между ними 3-4 м)
47 - поперечные частые трещины (расст. между ними 2-3 м)
48 - поперечные частые трещины (расст. между ними 1-2 м)
49 - продольные центральные трещины
51 - поперечные одиноч.трещины (расст.между трещ. > 20 м)
52 - поперечные одиноч.трещины (расст. между трещ. 10-20 м)
53 - поперечные редкие трещины (расст. между трещ. 8-10 м)
54 - поперечные редкие трещины (расст. между ними 6-8 м)
55 - поперечные редкие трещины (расст. между ними 4-6 м)
56 - поперечные частые трещины (расст. между ними 3-4 м)
57 - поперечные частые трещины (расст. между ними 2-3 м)
58 - поперечные частые трещины (расст. между ними 1-2 м)
59 - продольные центральные трещины
10 - продольные боковые трещины
11 - сетка трещин с крупными ячейками (сторона ячейки 0.5-1 м)
12 - сетка трещин с мелкими ячейками (сторона ячейки < 0.5 м)
13 - "крокодиловая кожа"
14 - сетка волосяных трещин
15 - просадки (пучины) при относ.площади просадок 10%-20%
16 - просадки (пучины) при относ.площади просадок 20%-50%
17 - просадки (пучины) при относ.площади просадок > 50%
18 - одиночные выбоины (расст. между выбоинами вдоль дороги >20 м)
19 - отдел. выбоины (расст. между выбоинами вдоль дороги 10-20 м)
20 - редкие выбоины (расст. между выбоинами вдоль дороги 4-10 м)
21 - частые выбоины (расст. между выбоинами вдоль дороги < 4 м)
22 - разрушение кромки покрытия
23 - поперечные волны, сдвиги
24 - проломы д.о(вскрывшиеся пучины)
25 - проломы д.о(вскрывшиеся пучины) при относительной площади просадок 10% -30%
26 - проломы д.о(вскрывшиеся пучины) при относительной площади просадок более 30%
27 - шелушение, выкрашивание
28 - неровности, связанные с ямочным ремонтом и заделкой трещин
29 - разрушение поперечных и продольных швов
30 - ступеньки в швах
31 - перекос плит
32 - скол углов плит
33 - пылимость покрытия
60 - колейность при средней глубине колеи <=4 мм
61 - колейность при средней глубине колеи 5-7 мм
62 - колейность при средней глубине колеи 8-9 мм
63 - колейность при средней глубине колеи 10-12 мм
64 - колейность при средней глубине колеи 13-17 мм
65 - колейность при средней глубине колеи 18-20 мм
66 - колейность при средней глубине колеи 21-27 мм
67 - колейность при средней глубине колеи 28-30 мм
68 - колейность при средней глубине колеи 31-40 мм
69 - колейность при средней глубине колеи 41-45 мм
70 - колейность при средней глубине колеи 46-50 мм
71 - колейность при средней глубине колеи 51-70 мм
72 - колейность при средней глубине колеи 71-83 мм
73 - колейность при средней глубине колеи >=84 мм
74 - Густая сетка трещин на площади до 10 м2
75 - Сетка трещин на площади более 10 м2 при относительной площади, занимаемой сеткой, 30 -10 %
76 - То же 60 - 30 %
77 - То же 90 - 60 %
78 - Карты заделанных выбоин, залитые трещины

## Лист3 (hidden)
1 - капитальные
2 - капитальные дорожные одежды с ц/б основанием и а/б покрытием
3 - капитальные дорожные одежды с ц/б покрытием
4 - переходные нежесткие дорожные одежды
5 - облегченные нежесткие и полужесткие дорожные одежды
6 - низшие (грунтовые)